## Datu apkopojums
Īpašība | Keramika (LODE) www.lode.lv | [5 empty] | Keramika (Wienerbereger) http://www.wienerberger.lv |  | Keramika Bauphysik, P Hāupl |  |  |  | Gāzbetons Texoblock http://www.texoblock.com/ |  |  |  | Gāzbetons Aeroc http://www.aeroc.lv/ | [5 empty] | Gāzbetons Bauphysik, P Hāupl |  | Keramzītbetons Fibo http://www.fibo.lv/ | [5 empty] | Keramzītbetons Kolle http://www.kollebeton.lv/ | [5 empty] | Ca Silikāta materiāli |  |  |  |  | Bauphysik, P Hāupl | Betons monolīts (СП 23-101-2004) |  |  |  | Betons monolīts (Bauphysik, P Hāupl) | [5 empty] | Apmetums |  | Ģipškartons www.knauf.lv | Bauphysik, P Hāupl | Koka paneļi |  |  | Zāģbaļķi |  | Zāģbaļķi Bauphysik, P Hāupl, |  | OSB | Stikla vate |  | Akmens vate |  | Putu polistirols http://www.tenax.lv |  |  | Putu poliuretāns (СП 23-101-2004) | Bauphysik, P Hāupl | Eko vate http://www.videstehnika.lv | Fibrolīts (СП 23-101-2004) | Kaņepju šķiedra (СП 23-101-2004) | Bauphysik, P Hāupl,
Ražotāja preču zīme | Bloki Keraterm |  | Celtniecības caurumotie ķieģeļi | Pilnais celtniecības ķieģelis | Pilnais Lodes | Caurumotais Lodes | Porotherm (Latviaja majas lapa) |  | Keramikas dobie Bloki | Celtniecības ķieģeļis | Pilnais ķieģelis | Klinkeris | Texoblock Grand |  | Texoblock Clasic |  | Aeroc EkotermPlus |  |  | Aeroc Classic |  |  | Vieglais | Smagais | Fibo 3 |  |  | Fibo 5 |  |  | Kolle 3 |  |  | Kolle 5 |  |  | Павловский http://www.pz.78stroy.ru |  | JSC „Matuizų plytinė” http://www.mplytos.lt |  |  | Silikatķieģelis | Dzelzbetons | Betons ar grants un šķembu | Smilts, kaļķis, cements | Perlitbetons | Dzelzbetons | Betons ar grants un šķembu | Smilts, kaļķis, cements | Perlitbetons | Betons ar vieglajām pildvielām | Betons ar vieglajām pildvielām | Standsart www.sakret.lv/ www.sakret.ee | Siltuma izolējošais DIN EN 12524 |  | Regipsis | Dores Fabrika http://www.dores.lv/ |  |  | Egle | Priede | Egle | Priede | AS Bolderaja http://www.bolderaja.lv/ | Isover http://www.isover.lv |  | Paroc http://www.paroc.lv |  | Tenax | Tenax | Tenax |  | Poliuretāna putas | "Termex" |  |  | Stikls kā materiāls
Preču zīmes tips, izmēri (mm) | 44(125) | 25(150) | 200 | 250 | Dūmvadu | Apdares | 44 P + W | 25 P + W |  |  |  |  | 400 | 375 | 300 | 240 | 500 | 375 | 300 | 300 | 250 | 200 |  |  | 350 | 300 | 250 | 300 | 250 | 200 | 300 | 250 | 200 | 300 | 250 | 200 | 198 | 120 | 120 | 180 | 248 | [22 empty] | KSP | KL-33 | OL-E | PAROC WAS 35 | PAROC FAS B | EPS200 | EPS150 | EPS100
Izstrādājuma tips | LD | LD | HD | HD | HD | HD | LD | LD |  |  |  |  | LD | LD | LD | LD | LD | LD | LD | LD | LD | LD |  |  | LD | LD | LD | LD | LD | LD | LD | LD | LD | LD | LD | LD | HD | HD | HD | HD | HD | [23 empty] | Miksta vate | Stingra | Puscieta | Cieta
Izmēri, garums/platums/augstums (mm) | 245/440/238 | 375/250/238 | 250/120/88 | 250/120/88 | 250/120/65 | 250/120/65 | 248/440/238 | 375/250/238 |  |  |  |  | 600/400/250 | 600/375/250 | 600/300/25 | 600/240/250 | 600/500/200 | 600/375/200 | 600/300/200 | 600/300/200 | 600/250/200 | 600/200/200 |  |  | 490/350/185 | 490/300/185 | 490/250/185 | 490/300/185 | 490/250/185 | 490/200/185 | 490/300/185 | 490/250/185 | 490/200/185 | 490/300/185 | 490/250/185 | 490/200/185 | 300/198/130 | 250/120/88 | 250/120/238 | 250/180/238 | 250/248/238 | [15 empty] | 190/240/X | 190/200/X | 190/160/X |  |  |  |  | 2750/10-24/1830 | 870/X/565 | 1200/X/600 | 1200/X/600 | 1200/X/600 | 500-1200/X/1000-4000
Slāņa biezums sienā, mm | 440 | 250 | 120 | 120 | 120 | 120 | 440 | 250 |  |  |  |  | 400 | 375 | 300 | 240 | 500 | 375 | 300 | 300 | 250 | 200 |  |  | 350 | 300 | 250 | 300 | 250 | 200 | 300 | 250 | 200 | 300 | 250 | 200 | 198 | 120 | 120 | 180 | 248 | [11 empty] | 5-25 | 10-50 |  |  | 240 | 200 | 160 |  |  |  |  | 10, 12, 15, 18, 22, 24 | 50,75,100,125,150 | 50-160 | 30, 50, 100 | 50 - 170 | 20 - 1200
Sausa elementa tilpummasa, kg/m3 | 700 | 770 | 1250 | 1460 | 2100 | 1560 | 705 | 800 | 596 | 1640 | 1950 | 2010 | 400 | 400 | 500 | 500 | 300 | 300 | 300 | 425 | 425 | 425 | 390 | 600 | 690 | 690 | 690 | 885 | 885 | 885 | 650 | 650 | 650 | 950 | 950 | 950 | 1600 | 1430 | 1396 | 1386 | 1231 | 1710 | [17 empty] | 450 | 520 | 550 | 530
Materiāla blīvums sausā elementa, kg/m3 | 1460 | 1460 | 1460 | 1460 | 2100 | 2100 |  |  | 596 | 1640 | 1950 | 2010 | 400 | 400 | 500 | 500 | 300 | 300 | 300 | 425 | 425 | 425 | 390 | 600 | 690 | 690 | 690 | 885 | 885 | 885 | 650 | 650 | 650 | 950 | 950 | 950 | 1600 | 1430 | 1600 | 1600 | 1600 | 1710 | 2500 (1) | 2400 (1) | 1700 (1) | 1000 (1) | 2500 | 2400 | 1600 | 700 | 700 | 1000 | 1100 | >200 | 824 | 850 |  |  |  | 450 | 520 | 550 | 530 | 680 | 15-35 | 55 | 70 | 100-110 | 32 | 25 | 18 | 30-35 (1) | 45 | 26/39/52 | 500 (1) | 30 | 2500 (1)
Tukšumu procents, % | 52 | 48 | 20 | 0 | 0 | ≤31 | 55 | 50 |  |  |  |  | 0 | 0 |  | 0 | 0 | 0 | 0 | 0 | 0 | 0 | 0 | 0 | 0 | 0 | 0 | 0 | 0 | 0 | 0 | 0 | 0 | 0 | 0 | 0 | 0 | 0 | 18.91% | 19.7% | 28.4% |  | 0 | 0 | 0 | 0 | 0 | 0 | 0 | [5 empty] | 0 | 0 |  |  |  | 0 | 0 | 0 | 0 | 0 | 0 | 0 | 0 | 0 | 0 | 0 | 0 | 0 | 0 | 0 | 0 | 0
Siltumtehniskās īpašības
Sausā elementa ekvivalentā siltuma vadītspēja l0 , (W/m×K) | 0.129 | 0.22 | 0.373 | 0.4 | 0,56 (1) | 0,47 (1) | 0.1571429 | 0.297619 | 0.319 | 0.59 | 0.96 | 1.045 | 0.1 | 0.1 | 0.12 | 0.12 | 0.072 | 0.072 | 0.072 | 0.1 | 0.1 | 0.1 | 0.105 | 0.21 | 0.2 | 0.2 | 0.2 | 0.23 | 0.23 | 0.23 | 0.2 | 0.2 | 0.2 | 0.23 | 0.23 | 0.23 | 0.66 | 0,62-0,84 | 0,7-0,75 | 0,7-0,75 | 0,7-0,75 | 0.84 | 1,69 (1) | 1,51 (1) | 0,52 (1) | 0,22 (1) | 2.3 | 2.1 | 1.2 | 0.33 | 0.33 | 0.5 | 0.7 | 0,06-0,10 | 0.25 | 0.24 |  |  |  | 0,09 (1) | 0,09 (1) | 0.13 | 0.168 | 0,11 (1) | 0.034 | 0.037 | 0.033 | 0.036 | 0.033 | 0.034 | 0.036 | 0,02-0,035 (1) | 0.029 | 0,039 - 0,043 | 0,09 (1) | 0.045 | 0,76 (1)
Siltumietilpība c, kJ/(kg×K) | 0,88 (1) | 0,88 (1) | 0,88 (1) | 0,88 (1) | 0,88 (1) | 0,88 (1) | 0,88 (1) | 0,88 (1) |  |  |  |  | 0,84 (1) | 0,84 (1) | 0,84 (1) | 0,84 (1) | 0,84 (1) | 0,84 (1) | 0,84 (1) | 0,84 (1) | 0,84 (1) | 0,84 (1) |  |  | 0,84 (1) | 0,84 (1) | 0,84 (1) | 0,84 (1) | 0,84 (1) | 0,84 (1) | 0,84 (1) | 0,84 (1) | 0,84 (1) | 0,84 (1) | 0,84 (1) | 0,84 (1) | 0,88 (1) | 0,88 (1) | 0,88 (1) | 0,88 (1) | 0,88 (1) |  | 0,84 (1) | 0,84 (1) | 0,84 (1) | 0,84 (1) | [8 empty] | 0,84 (1) |  | 2,3 (1) | 2,3 (1) | 2,3 (1) | 2,3 (1) | 2,3 (1) |  |  | 2,3 (1) | 0,84 (1) | 0,84 (1) | 0,84 (1) | 0,84 (1) | 1,34 (1) | 1,34 (1) | 1,34 (1) | 1,47 (1) |  |  | 2,3 (1) | 1.3 | 0,84 (1)
Siltumpretestība R, (m2×K)/W | 3.410853 | 1.136364 | 0.3217158 | 0.3 | 0.45 | 0.53 | 2.8 | 0.84 |  |  |  |  | 2.5 | 2.5 | 2.083333 | 2.083333 | 2.777778 | 2.777778 | 2.777778 | 2 | 2 | 2 |  |  | 0.925 | 0.925 | 0.925 | 0.8043478 | 0.8043478 | 0.8043478 | 0.925 | 0.925 | 0.925 | 0.8043478 | 0.8043478 | 0.8043478 | 0.1969697
Siltuma caurlaidība U, W/(m2×K) | 0.2931818 | 0.88 | 3.108333 | 3.333333 | 4.667 | 3.917
Materiāla siltuma vadamības atkarība no mitruma (LBN 002-01MK495_01_27.11.2010[1])
Mitruma konversijas koef fu (l=l0*exp(fu*W23,50) | 10 | 10 | 10 | 10 | 10 | 10 | 10 | 10 |  |  |  |  | 4 | 4 | 4 | 4 | 4 | 4 | 4 | 4 | 4 | 4 |  |  | 4 | 4 | 4 | 4 | 4 | 4 | 4 | 4 | 4 | 4 | 4 | 4 | 4 | 4 | 4 | 4 | 4 |  | 6.4 | 6.4 | 2.6 | 2.6 | [18 empty] | 2.5 | 2.5 | 2.5 | 2.5 | 0.1 | 0.1 | 0.1 | 0.3 |  | 0.5 | 1
Līdzsvara mitrums (kg/kg) pie gaisa mitruma 50% | 0.006 | 0.006 | 0.006 | 0.006 | 0.006 | 0.006 | 0.006 | 0.006 |  |  |  |  | 0.026 | 0.026 | 0.026 | 0.026 | 0.026 | 0.026 | 0.026 | 0.026 | 0.026 | 0.026 |  |  | 0.02 | 0.02 | 0.02 | 0.02 | 0.02 | 0.02 | 0.02 | 0.02 | 0.02 | 0.02 | 0.02 | 0.02 | 0.006 | 0.006 | 0.006 | 0.006 | 0.006 |  | 0.011 | 0.011 | 0.025 | 0.025 | [18 empty] | 0.004 | 0.004 | 0.004 | 0.004 | 0.01 | 0.01 | 0.01 | 0.02 |  | 0.11 | 0.1
Līdzsvara mitrums (kg/kg) pie gaisa mitruma 80% | 0.01 | 0.01 | 0.01 | 0.01 | 0.01 | 0.01 | 0.01 | 0.01 |  |  |  |  | 0.045 | 0.045 | 0.045 | 0.045 | 0.045 | 0.045 | 0.045 | 0.045 | 0.045 | 0.045 |  |  | 0.03 | 0.03 | 0.03 | 0.03 | 0.03 | 0.03 | 0.03 | 0.03 | 0.03 | 0.03 | 0.03 | 0.03 | 0.012 | 0.012 | 0.012 | 0.012 | 0.012 |  | 0.018 | 0.018 | 0.045 | 0.045 | [18 empty] | 0.005 | 0.005 | 0.005 | 0.005 | 0.01 | 0.01 | 0.01 | 0.03 |  | 0.18 | 0.16
Ūdens apmaiņa
Ūdens uzsūce, % | ≤25 | ≤25 | ≤25 | ≤25 | ≤7 | ≤7 | [30 empty] | 12 | 10.4 | [21 empty] | 30 (1) | 30 (1) | [7 empty] | 3 | 3 | 3
Ūdens tvaika caurlaidības koeficients, (mg/m·Pa·h) | 0,16 (1) | 0,16 (1) | 0,16 (1) | 0,14 (1) | 0,11 (1) | 0,11 (1) | 0,16 (1) | 0,16 (1) |  |  |  |  | 0,23 (1) | 0,23 (1) | 0,17 (1) | 0,17 (1) | 0,26 (1) | 0,26 (1) | 0,26 (1) | 0,23 (1) | 0,23 (1) | 0,23 (1) |  |  | 0,075 (1) | 0,075 (1) | 0,075 (1) | 0,075 (1) | 0,075 (1) | 0,075 (1) | 0,075 (1) | 0,075 (1) | 0,075 (1) | 0,075 (1) | 0,075 (1) | 0,075 (1) | 0,11 (1) | 0,11 (1) | 0,11 (1) | 0,11 (1) | 0,11 (1) |  | 0,03 (1) | 0,03 (1) | 0,098 (1) | 0,19 (1) | [8 empty] | 0,11 (1) |  | 0,06 (1) | 0,06 (1) | 0,06 (1) | 0,06 (1) | 0,06 (1) |  |  | 0,13 (1) | 0,5 (1) | 0,5 (1) | 0,49 (1) | 0,49 (1) | 0,02 (1) | 0,02 (1) | 0,02 (1) | 0,05 (1) |  |  | 0,11 (1) | 0,49 (1) | 0 (1)
Ūdens tvaika caurlaidības koeficients, µ | [8 empty] | 5.9 | 13 | 19 | 41 | [10 empty] | 7,4 | 5,6 | [17 empty] | 20 |  |  |  |  | 119 | 110 | 8 | 5.5 | 5.5 | 6.5 | 10,5 | 5/20 | 10 | 8 | [5 empty] | 45 | 70 |  |  |  | 1 | 1 |  |  |  |  | 104
Higroskop. mitr. saturs pie 80% rel mitr., W80 (m3/m3) | [8 empty] | 0.003 | 0.005 | 0.001 | 0.01 | [10 empty] | 0,021 | 0,028 | [17 empty] | 0.024 |  |  |  |  | 0.06 | 0.059 | 0.032 | 0.012 | 0.012 | 0.018 |  |  |  | 0.018 | [5 empty] | 0.073 | 0.105 | [9 empty] | 0.001
Piesātinājuma mitruma saturs, Wsat (m3/m3) | [8 empty] | 0.775 | 0.38 | 0.263 | 0.241 | [10 empty] | 0,871 | 0,77 | [17 empty] | 0.34 |  |  |  |  | 0.107 | 0.136 | 0.43 | 0.75 | 0.75 | 0.64 |  |  |  | 0.4 | [5 empty] | 0.66 | 0.634 | [9 empty] | 0.92
Ūdens uzsūces ātrums, Aw (kg/m2×h1/2) | [8 empty] | 0.007 | 0.215 | 0.1419 | 0.0168 | [10 empty] | 0,0434 | 0,045 | [17 empty] | 0.04 |  |  |  |  | 0.007 | 0.02 | 0.023 | 0.121 | 0.0121 | 0.0157 | 0.35 | 0.1 |  | 0.4 | [5 empty] | 0.019 | 0.038 | [9 empty] | 0.0001
Skaņa
Skaņas vājinājuma indekss, dB | 47 | 49 |  |  |  |  | 48 | 53 |  |  |  |  | 48 | 47 | 46 | 45 | 47 | 45 | 43 | 44 | 43 | 41 |  |  | 49 | 48 | 46 | 55 | 53 | 48 | 18-20 | 18-20 | 18-20 | 18-20 | 18-20 | 18-20 | 54 | 47 | 50 | 54 | 56 | [13 empty] | 54
E - modulis N/mm2 | [10 empty] | 4000 | [12 empty] | 2000 | [17 empty] | 1000 | [5 empty] | 40000 | [7 empty] | 3000 | [5 empty] | 2000 (gar. šķ.) 10 000 (šķērs. šķ.) | 0.18 | [13 empty] | 50000
Ilgmūžība, stiprība | [64 empty] | (10% def.) | (10% def.) | (10% def.) | (10% def.) | (10% def.) | (10% def.) | (10% def.)
Spiedes stiprība, N/mm2 | 12.5 | 15 | 20 | 25 | 50 | 30 | 10 | 15 |  |  |  |  | 2.5 | 2.5 | 3.5 | 3.5 | 1.8 | 1.8 | 1.8 | 3 | 3 | 3 |  |  | 3 | 3 | 3 | 5 | 5 | 5 | 3 | 3 | 3 | 5 | 5 | 5 | 12.5 | 15 | 14.2 | 14.2 | 14.2 | [13 empty] | 6,8 N/mm2 (garen), 3N/mm2 (šķers) |  |  |  |  | 4.45 | 4.85 |  |  |  | 0.01 | 0.01 | 0.005 | 0.02 | 0.2 | 0.15 | 0.1
Reakcija uz uguni, klase | A1 | A1 | A1 | A1 | A1 | A1 | A1 | A1 |  |  |  |  | A1 | A1 | A1 | A1 | A1 | A1 | A1 | A1 | A1 | A1 |  |  | A1 | A1 | A1 | A1 | A1 | A1 | [24 empty] | A2 | [11 empty] | A1 | A1
Svars u.c.
Svars, kg | 17.87 | 17.5 | 3.2 | 4.5 |  |  | 20 | 18 | [16 empty] | 25 | 18 | 15 | 22 | 18 | 15 | 18 | 15 | 12 | 22 | 18 | 15 | 13 | 3.8 | 9.97 | 14.84 | 18.16 | [13 empty] | 10,3kg/m2 (12,5mm)
(1) - показатели по СП 23-101-2004
Note on BW8: horizontāla virsma/slīpa/vertikālā
Note on H13: 2,80 ar parasto javu; 3,23 ar termoizolējošo javu
Note on I13: ar parasto javu
Note on I27: www.wienerberger.pl
Note on W27: www.aeroc.ee
Note on BD27: janis: Sienai W115 konstrukcijas tipam
Note on BD30: Sergejs: Lieces izt.

## Bauphysik, P Hāupl
Īpašība | Keramika |  |  |  | Silikatķieģelis | Gāzbetons |  | Zāģbaļķi |  | Betons monolīts | [5 empty] | Stikla vate | Putu polistirols | Poliuretāna putas | Ģipškartons | Stikls kā materiāls
Ražotāja preču zīme | Keramikas dobie Bloki | Celtniecības ķieģeļis | Pilnais ķieģelis | Klinkeris | Silikatķieģelis | Vieglais gāzbetons | Smagais gāzbetons | Egle | Priede | Dzelzbetons | Betons ar grants un šķembu | Smilts, kaļķis, cements | Perlitbetons | Betons ar vieglajām pildvielām | Betons ar vieglajām pildvielām | Stikla vate | Putu polistirols | Poliuretāna putas | Ģipškartons | Stikls kā materiāls
Sausa elementa tilpummasa, kg/m3 | 596 | 1640 | 1950 | 2010 | 1710 | 390 | 600 | 550 | 530
Materiāla blīvums sausā elementa, kg/m3 | 596 | 1640 | 1950 | 2010 | 1710 | 390 | 600 | 550 | 530 | 2500 | 2400 | 1600 | 700 | 700 | 1000 |  |  | 45 | 850 | 2500 (1)
Siltumtehniskās īpašības
Elementa ekvivalentā siltuma vadītspēja, l0 (W/m×K) | 0.319 | 0.59 | 0.96 | 1.045 | 0.84 | 0.105 | 0.21 | 0.13 | 0.168 | 2.3 | 2.1 | 1.2 | 0.33 | 0.33 | 0.5 |  |  | 0.029 | 0.24 | 0,76 (1)
Ūdens apmaiņa
Ūdens tvaika caurlaidības koeficients, µ | 5.9 | 13 | 19 | 41 | 20 | 7,4 | 5,6 | 45 | 70 | 119 | 110 | 8 | 5.5 | 5.5 | 6.5 |  |  | 104 | 8
Higroskop. mitr. saturs pie 80% rel mitr., W80 (m3/m3) | 0.003 | 0.005 | 0.001 | 0.01 | 0.024 | 0,021 | 0,028 | 0.073 | 0.105 | 0.06 | 0.059 | 0.032 | 0.012 | 0.012 | 0.018 |  |  | 0.001 | 0.018
Piesātinājuma mitruma saturs, Wsat (m3/m3) | 0.775 | 0.38 | 0.263 | 0.241 | 0.34 | 0,871 | 0,77 | 0.66 | 0.634 | 0.107 | 0.136 | 0.43 | 0.75 | 0.75 | 0.64 |  |  | 0.92 | 0.4
Ūdens uzsūces ātrums, Aw (kg/m2×h1/2) | 0.007 | 0.215 | 0.1419 | 0.0168 | 0.04 | 0,0434 | 0,045 | 0.019 | 0.038 | 0.007 | 0.02 | 0.023 | 0.121 | 0.0121 | 0.0157 |  |  | 0.0001 | 0.4
Skaņa
E - modulis N/mm2 |  |  | 4000 |  | 1000 |  | 2000 | 2000 (gar. šķ.) 10 000 (šķērs. šķ.) | 0.18 |  | 40000 |  |  |  |  | 0.18 | 30 |  | 3000 | 50000

## Показатели по СП 23-101-2004
РАСЧЕТНЫЕ ТЕПЛОТЕХНИЧЕСКИЕ ПОКАЗАТЕЛИ СТРОИТЕЛЬНЫХ МАТЕРИАЛОВ И ИЗДЕЛИЙ
№ п.п. | Материал | Характеристики материалов в сухом состоянии |  |  | Расчетные коэффициенты (при условиях эксплуатации по СНиП 23-02)
|  | плотность r0, кг/м3 | удельная теплоемкостьс0, кДж/(кг×°С) | коэффициент теплопроводности l0, Вт/(м×°С) | массового отношения влаги в материале w, % |  | теплопроводности l, Вт/(м×°С) |  | теплоусвоения (при периоде 24 ч) s, Вт/(м2×°С) |  | паропроницаемости m, мг/(м×ч×Па)
[5 empty] | А | Б | А | Б | А | Б | А, Б
1 | 2 | 3 | 4 | 5 | 6 | 7 | 8 | 9 | 10 | 11 | 12
I | Теплоизоляционные материалы (ГОСТ 16381)
А | Полимерные
1 | Пенополистирол | 150 | 1.34 | 0.05 | 1 | 5 | 0.052 | 0.06 | 0.89 | 0.99 | 0.05
2 | » | 100 | 1.34 | 0.041 | 2 | 10 | 0.041 | 0.052 | 0.65 | 0.82 | 0.05
3 | Пенополистирол | 40 | 1.34 | 0.037 | 2 | 10 | 0.041 | 0.05 | 0.41 | 0.49 | 0.05
(ГОСТ 15588)
4 | Пенополистирол ОАО | 18 | 1.34 | 0.042 | 2 | 10 | 0.042 | 0.043 | 0.28 | 0.32 | 0.02
«СП Радослав»
5 | То же | 24 | 1.34 | 0.04 | 2 | 10 | 0.04 | 0.041 | 0.32 | 0.36 | 0.02
6 | Экструдированный пенополистирол Стиродур 2500С | 25 | 1.34 | 0.029 | 2 | 10 | 0.031 | 0.031 | 0.28 | 0.31 | 0.013
7 | То же, 2800С | 28 | 1.34 | 0.029 | 2 | 10 | 0.031 | 0.031 | 0.3 | 0.33 | 0.013
8 | То же, 3035С | 33 | 1.34 | 0.029 | 2 | 10 | 0.031 | 0.031 | 0.32 | 0.36 | 0.013
9 | То же, 4000С | 35 | 1.34 | 0.03 | 2 | 10 | 0.031 | 0.031 | 0.34 | 0.37 | 0.005
10 | То же, 5000С | 45 | 1.34 | 0.03 | 2 | 10 | 0.031 | 0.031 | 0.38 | 0.42 | 0.005
11 | Пенополистирол Стиропор PS15 | 15 | 1.34 | 0.039 | 2 | 10 | 0.04 | 0.044 | 0.25 | 0.29 | 0.035
12 | То же, PS20 | 20 | 1.34 | 0.037 | 2 | 10 | 0.038 | 0.042 | 0.28 | 0.33 | 0.03
13 | То же, PS30 | 30 | 1.34 | 0.035 | 2 | 10 | 0.036 | 0.04 | 0.33 | 0.39 | 0.03
14 | Экструдированный пенополистирол «Стайрофоам» | 28 | 1.45 | 0.029 | 2 | 10 | 0.03 | 0.031 | 0.31 | 0.34 | 0.006
15 | То же, «Руфмат» | 32 | 1.45 | 0.028 | 2 | 10 | 0.029 | 0.029 | 0.32 | 0.36 | 0.006
16 | То же, «Руфмат А» | 32 | 1.45 | 0.03 | 2 | 10 | 0.032 | 0.032 | 0.34 | 0.37 | 0.006
16а | То же, «Флурмат 500» | 38 | 1.45 | 0.027 | 2 | 10 | 0.028 | 0.028 | 0.34 | 0.38 | 0.006
17 | То же, «Флурмат 500А» | 38 | 1.45 | 0.03 | 2 | 10 | 0.032 | 0.032 | 0.37 | 0.41 | 0.006
18 | То же, «Флурмат 200» | 25 | 1.45 | 0.028 | 2 | 10 | 0.029 | 0.029 | 0.28 | 0.31 | 0.006
19 | То же, «Флурмат 200А» | 25 | 1.45 | 0.029 | 2 | 10 | 0.031 | 0.031 | 0.29 | 0.32 | 0.006
20 | Пенопласт ПХВ-1 и ПВ1 | 125 | 1.26 | 0.052 | 2 | 10 | 0.06 | 0.064 | 0.86 | 0.99 | 0.23
21 | То же | 100 и менее | 1.26 | 0.041 | 2 | 10 | 0.05 | 0.052 | 0.68 | 0.8 | 0.23
22 | Пенополиуретан | 80 | 1.47 | 0.041 | 2 | 5 | 0.05 | 0.05 | 0.67 | 0.7 | 0.05
23 | » | 60 | 1.47 | 0.035 | 2 | 5 | 0.041 | 0.041 | 0.53 | 0.55 | 0.05
24 | » | 40 | 1.47 | 0.029 | 2 | 5 | 0.04 | 0.04 | 0.4 | 0.42 | 0.05
25 | Плиты из резольнофенолформальдегидного пенопласта (ГОСТ 20916) | 90 | 1.68 | 0.045 | 5 | 20 | 0.053 | 0.073 | 0.81 | 1.1 | 0.15
26 | То же | 80 | 1.68 | 0.044 | 5 | 20 | 0.051 | 0.071 | 0.75 | 1.02 | 0.23
27 | » | 50 | 1.68 | 0.041 | 5 | 20 | 0.045 | 0.064 | 0.56 | 0.77 | 0.23
28 | Перлитопластбетон | 200 | 1.05 | 0.041 | 2 | 3 | 0.052 | 0.06 | 0.93 | 1.01 | 0.008
29 | » | 100 | 1.05 | 0.035 | 2 | 3 | 0.041 | 0.05 | 0.58 | 0.66 | 0.008
30 | Перлитофосфогелевые изделия | 300 | 1.05 | 0.076 | 3 | 12 | 0.08 | 0.12 | 1.43 | 2.02 | 0.2
31 | То же | 200 | 1.05 | 0.064 | 3 | 12 | 0.07 | 0.09 | 1.1 | 1.43 | 0.23
32 | Теплоизоляционные изделия из вспененного синтетического каучука «Аэрофлекс» | 80 | 1.806 | 0.034 | 5 | 15 | 0.04 | 0.054 | 0.65 | 0.71 | 0.003
33 | То же, «К флекс»: | 60 - 80 | 1.806 | 0.039 | 0 | 0 | 0.039 | 0.039 | 0.6 | 0.6 | 0.01
ЕС
| ST | 60 - 80 | 1.806 | 0.039 | 0 | 0 | 0.039 | 0.039 | 0.6 | 0.6 | 0.009
| ЕСО | 60 - 95 | 1.806 | 0.041 | 0 | 0 | 0.041 | 0.041 | 0.65 | 0.65 | 0.01
34 | Экструзионный пенополистирол «Пеноплэкс», тип 35 | 35 | 1.65 | 0.028 | 2 | 3 | 0.029 | 0.03 | 0.36 | 0.37 | 0.018
35 | То же, тип 45 | 45 | 1.53 | 0.03 | 2 | 3 | 0.031 | 0.032 | 0.4 | 0.42 | 0.015
Б | Минераловатные (ГОСТ 4640), стекловолокнистые, пеностекло, газостекло
36 | Маты минераловатные прошивные (ГОСТ 21880) | 125 | 0.84 | 0.044 | 2 | 5 | 0.064 | 0.07 | 0.73 | 0.82 | 0.3
37 | Маты минераловатные прошивные (ГОСТ 21880) | 100 | 0.84 | 0.044 | 2 | 5 | 0.061 | 0.067 | 0.64 | 0.72 | 0.49
38 | То же | 75 | 0.84 | 0.046 | 2 | 5 | 0.058 | 0.064 | 0.54 | 0.61 | 0.49
39 | Маты минераловатные на синтетическом связующем (ГОСТ 9573) | 225 | 0.84 | 0.054 | 2 | 5 | 0.072 | 0.082 | 1.04 | 1.19 | 0.49
40 | То же | 175 | 0.84 | 0.052 | 2 | 5 | 0.066 | 0.076 | 0.88 | 1.01 | 0.49
41 | » | 125 | 0.84 | 0.049 | 2 | 5 | 0.064 | 0.07 | 0.73 | 0.82 | 0.49
42 | » | 75 | 0.84 | 0.047 | 2 | 5 | 0.058 | 0.064 | 0.54 | 0.61 | 0.53
43 | Плиты мягкие, полужесткие и жесткие минераловатные на синтетическом и битумном связующих (ГОСТ 9573, ГОСТ 10140, ГОСТ 22950) | 250 | 0.84 | 0.058 | 2 | 5 | 0.082 | 0.085 | 1.17 | 1.28 | 0.41
44 | То же | 225 | 0.84 | 0.058 | 2 | 5 | 0.079 | 0.084 | 1.09 | 1.2 | 0.41
45 | » | 200 | 0.84 | 0.056 | 2 | 5 | 0.076 | 0.08 | 1.01 | 1.11 | 0.49
46 | » | 150 | 0.84 | 0.05 | 2 | 5 | 0.068 | 0.073 | 0.83 | 0.92 | 0.49
47 | » | 125 | 0.84 | 0.049 | 2 | 5 | 0.064 | 0.069 | 0.73 | 0.81 | 0.49
48 | » | 100 | 0.84 | 0.044 | 2 | 5 | 0.06 | 0.065 | 0.64 | 0.71 | 0.56
49 | » | 75 | 0.84 | 0.046 | 2 | 5 | 0.056 | 0.063 | 0.53 | 0.6 | 0.6
50 | Плиты минераловатные ЗАО «Минеральная вата» | 180 | 0.84 | 0.038 | 2 | 5 | 0.045 | 0.048 | 0.74 | 0.81 | 0.3
51 | То же | 140 - 175 | 0.84 | 0.037 | 2 | 5 | 0.043 | 0.046 | 0.68 | 0.75 | 0.31
52 | » | 80 - 125 | 0.84 | 0.036 | 2 | 5 | 0.042 | 0.045 | 0.53 | 0.59 | 0.32
53 | » | 40 - 60 | 0.84 | 0.035 | 2 | 5 | 0.041 | 0.044 | 0.37 | 0.41 | 0.35
54 | » | 25 - 50 | 0.84 | 0.036 | 2 | 5 | 0.042 | 0.045 | 0.31 | 0.35 | 0.37
55 | Плиты минераловатные повышенной жесткости на органофосфатном связующем | 200 | 0.84 | 0.064 | 1 | 2 | 0.07 | 0.076 | 0.94 | 1.01 | 0.45
56 | Плиты полужесткие минераловатные на крахмальном связующем | 200 | 0.84 | 0.07 | 2 | 5 | 0.076 | 0.08 | 1.01 | 1.11 | 0.38
57 | То же | 125 | 0.84 | 0.056 | 2 | 5 | 0.06 | 0.064 | 0.7 | 0.78 | 0.38
58 | Плиты из стеклянного штапельного волокна на синтетическом связующем (ГОСТ 10499) | 45 | 0.84 | 0.047 | 2 | 5 | 0.06 | 0.064 | 0.44 | 0.5 | 0.6
59 | Маты и полосы из стеклянного волокна прошивные | 150 | 0.84 | 0.061 | 2 | 5 | 0.064 | 0.07 | 0.8 | 0.9 | 0.53
60 | Маты из стеклянного штапельного волокна «URSA» | 25 | 0.84 | 0.04 | 2 | 5 | 0.043 | 0.05 | 0.27 | 0.31 | 0.61
61 | То же | 17 | 0.84 | 0.044 | 2 | 5 | 0.046 | 0.053 | 0.23 | 0.26 | 0.66
62 | » | 15 | 0.84 | 0.046 | 2 | 5 | 0.048 | 0.053 | 0.22 | 0.25 | 0.68
63 | » | 11 | 0.84 | 0.048 | 2 | 5 | 0.05 | 0.055 | 0.19 | 0.22 | 0.7
64 | Плиты из стеклянного штапельного волокна «URSA» | 85 | 0.84 | 0.044 | 2 | 5 | 0.046 | 0.05 | 0.51 | 0.57 | 0.5
65 | То же | 75 | 0.84 | 0.04 | 2 | 5 | 0.042 | 0.047 | 0.46 | 0.52 | 0.5
66 | » | 60 | 0.84 | 0.038 | 2 | 5 | 0.04 | 0.045 | 0.4 | 0.45 | 0.51
67 | » | 45 | 0.84 | 0.039 | 2 | 5 | 0.041 | 0.045 | 0.35 | 0.39 | 0.51
68 | » | 35 | 0.84 | 0.039 | 2 | 5 | 0.041 | 0.046 | 0.31 | 0.35 | 0.52
69 | » | 30 | 0.84 | 0.04 | 2 | 5 | 0.042 | 0.046 | 0.29 | 0.32 | 0.52
70 | » | 20 | 0.84 | 0.04 | 2 | 5 | 0.043 | 0.048 | 0.24 | 0.27 | 0.53
71 | » | 17 | 0.84 | 0.044 | 2 | 5 | 0.047 | 0.053 | 0.23 | 0.26 | 0.54
72 | » | 15 | 0.84 | 0.046 | 2 | 5 | 0.049 | 0.055 | 0.22 | 0.25 | 0.55
73 | Пеностекло или газостекло | 400 | 0.84 | 0.11 | 1 | 2 | 0.12 | 0.14 | 1.76 | 1.94 | 0.02
74 | То же | 300 | 0.84 | 0.09 | 1 | 2 | 0.11 | 0.12 | 1.46 | 1.56 | 0.02
75 | » | 200 | 0.84 | 0.07 | 1 | 2 | 0.08 | 0.09 | 1.01 | 1.1 | 0.03
В | Плиты из природных органических и неорганических материалов
76 | Плиты древесно-волокнистыс и древесно-стружечные (ГОСТ 4598, ГОСТ 8904, ГОСТ 10632) | 1000 | 2.3 | 0.15 | 10 | 12 | 0.23 | 0.29 | 6.75 | 7.7 | 0.12
77 | То же | 800 | 2.3 | 0.13 | 10 | 12 | 0.19 | 0.23 | 5.49 | 6.13 | 0.12
78 | » | 600 | 2.3 | 0.11 | 10 | 12 | 0.13 | 0.16 | 3.93 | 4.43 | 0.13
79 | » | 400 | 2.3 | 0.08 | 10 | 12 | 0.11 | 0.13 | 2.95 | 3.26 | 0.19
80 | Плиты древесно-волокнистые и древесно-стружечные (ГОСТ 4598, ГОСТ 8904, ГОСТ 10632) | 200 | 2.3 | 0.06 | 10 | 12 | 0.07 | 0.08 | 1.67 | 1.81 | 0.24
81 | Плиты фибролитовые и арболит (ГОСТ 19222) на портландцементе | 500 | 2.3 | 0.095 | 10 | 15 | 0.15 | 0.19 | 3.86 | 4.5 | 0.11
82 | То же | 450 | 2.3 | 0.09 | 10 | 15 | 0.135 | 0.17 | 3.47 | 4.04 | 0.11
83 | » | 400 | 2.3 | 0.08 | 10 | 15 | 0.13 | 0.16 | 3.21 | 3.7 | 0.26
84 | Плиты камышитовые | 300 | 2.3 | 0.07 | 10 | 15 | 0.09 | 0.14 | 2.31 | 2.99 | 0.45
85 | То же | 200 | 2.3 | 0.06 | 10 | 15 | 0.07 | 0.09 | 1.67 | 1.96 | 0.49
86 | Плиты торфяные теплоизоляционные | 300 | 2.3 | 0.064 | 15 | 20 | 0.07 | 0.08 | 2.12 | 2.34 | 0.19
87 | То же | 200 | 2.3 | 0.052 | 15 | 20 | 0.06 | 0.064 | 1.6 | 1.71 | 0.49
88 | Пакля | 150 | 2.3 | 0.05 | 7 | 12 | 0.06 | 0.07 | 1.3 | 1.47 | 0.49
89 | Плиты из гипса (ГОСТ 6428) | 1350 | 0.84 | 0.35 | 4 | 6 | 0.5 | 0.56 | 7.04 | 7.76 | 0.098
90 | То же | 1100 | 0.84 | 0.23 | 4 | 6 | 0.35 | 0.41 | 5.32 | 5.99 | 0.11
91 | Листы гипсовые обшивочные (сухая штукатурка) (ГОСТ 6266) | 1050 | 0.84 | 0.15 | 4 | 6 | 0.34 | 0.36 | 5.12 | 5.48 | 0.075
92 | То же | 800 | 0.84 | 0.15 | 4 | 6 | 0.19 | 0.21 | 3.34 | 3.66 | 0.075
93 | Изделия из вспученного перлита на битумном связующем (ГОСТ 16136) | 300 | 1.68 | 0.087 | 1 | 2 | 0.09 | 0.099 | 1.84 | 1.95 | 0.04
94 | То же | 250 | 1.68 | 0.082 | 1 | 2 | 0.085 | 0.099 | 1.53 | 1.64 | 0.04
95 | » | 225 | 1.68 | 0.079 | 1 | 2 | 0.082 | 0.094 | 1.39 | 1.47 | 0.04
96 | » | 200 | 1.68 | 0.076 | 1 | 2 | 0.078 | 0.09 | 1.23 | 1.32 | 0.04
Г | Засыпки
97 | Гравий керамзитовый (ГОСТ 9757) | 600 | 0.84 | 0.14 | 2 | 3 | 0.17 | 0.19 | 2.62 | 2.83 | 0.23
98 | То же | 500 | 0.84 | 0.14 | 2 | 3 | 0.15 | 0.165 | 2.25 | 2.41 | 0.23
99 | » | 450 | 0.84 | 0.13 | 2 | 3 | 0.14 | 0.155 | 2.06 | 2.22 | 0.235
100 | » | 400 | 0.84 | 0.12 | 2 | 3 | 0.13 | 0.145 | 1.87 | 2.02 | 0.24
101 | » | 350 | 0.84 | 0.115 | 2 | 3 | 0.125 | 0.14 | 1.72 | 1.86 | 0.245
102 | » | 300 | 0.84 | 0.108 | 2 | 3 | 0.12 | 0.13 | 1.56 | 1.66 | 0.25
103 | Гравий керамзитовый (ГОСТ 9757) | 250 | 0.84 | 0.099 | 2 | 3 | 0.11 | 0.12 | 1.22 | 1.3 | 0.26
104 | Гравий шунгизитовый (ГОСТ 9757) | 700 | 0.84 | 0.16 | 2 | 4 | 0.18 | 0.21 | 2.91 | 3.29 | 0.21
105 | То же | 600 | 0.84 | 0.13 | 2 | 4 | 0.16 | 0.19 | 2.54 | 2.89 | 0.22
106 | » | 500 | 0.84 | 0.12 | 2 | 4 | 0.15 | 0.175 | 2.25 | 2.54 | 0.22
107 | » | 450 | 0.84 | 0.11 | 2 | 4 | 0.14 | 0.16 | 2.06 | 2.3 | 0.22
108 | » | 400 | 0.84 | 0.11 | 2 | 4 | 0.13 | 0.15 | 1.87 | 2.1 | 0.23
109 | Щебень из доменного шлака (ГОСТ 5578) | 1000 | 0.84 | 0.21 | 2 | 3 | 0.24 | 0.31 | 4.02 | 4.67 | 0.21
110 | Щебень шлакопемзовый и аглопоритовый (ГОСТ 9757) | 900 | 0.84 | 0.19 | 2 | 3 | 0.23 | 0.3 | 3.73 | 4.36 | 0.21
111 | То же | 800 | 0.84 | 0.18 | 2 | 3 | 0.21 | 0.26 | 3.36 | 3.83 | 0.21
112 | » | 700 | 0.84 | 0.16 | 2 | 3 | 0.19 | 0.23 | 2.99 | 3.37 | 0.22
113 | » | 600 | 0.84 | 0.15 | 2 | 3 | 0.18 | 0.21 | 2.7 | 2.98 | 0.23
114 | » | 500 | 0.84 | 0.14 | 2 | 3 | 0.16 | 0.19 | 2.32 | 2.59 | 0.23
115 | » | 450 | 0.84 | 0.13 | 2 | 3 | 0.15 | 0.17 | 2.13 | 2.32 | 0.24
116 | » | 400 | 0.84 | 0.122 | 2 | 3 | 0.14 | 0.16 | 1.94 | 2.12 | 0.24
117 | Щебень и песок из перилита вспученного (ГОСТ 10832) | 500 | 0.84 | 0.09 | 1 | 2 | 0.1 | 0.11 | 1.79 | 1.92 | 0.26
118 | То же | 400 | 0.84 | 0.076 | 1 | 2 | 0.087 | 0.095 | 1.5 | 1.6 | 0.3
119 | » | 350 | 0.84 | 0.07 | 1 | 2 | 0.081 | 0.085 | 1.35 | 1.42 | 0.3
120 | » | 300 | 0.84 | 0.064 | 1 | 2 | 0.076 | 0.08 | 0.99 | 1.04 | 0.34
121 | Вермикулит вспученный (ГОСТ 12865) | 200 | 0.84 | 0.065 | 1 | 3 | 0.08 | 0.095 | 1.01 | 1.16 | 0.23
122 | То же | 150 | 0.84 | 0.06 | 1 | 3 | 0.074 | 0.098 | 0.84 | 1.02 | 0.26
123 | » | 100 | 0.84 | 0.055 | 1 | 3 | 0.067 | 0.08 | 0.66 | 0.75 | 0.3
124 | Песок для строительных работ (ГОСТ 8736) | 1600 | 0.84 | 0.35 | 1 | 2 | 0.47 | 0.58 | 6.95 | 7.91 | 0.17
Д | Строительные растворы (ГОСТ 28013)
125 | Цементно-шлаковый | 1400 | 0.84 | 0.41 | 2 | 4 | 0.52 | 0.64 | 7 | 8.11 | 0.11
126 | То же | 1200 | 0.84 | 0.35 | 2 | 4 | 0.47 | 0.58 | 6.16 | 7.15 | 0.14
127 | Цементно-перлитовый | 1000 | 0.84 | 0.21 | 7 | 12 | 0.26 | 0.3 | 4.64 | 5.42 | 0.15
128 | То же | 800 | 0.84 | 0.16 | 7 | 12 | 0.21 | 0.26 | 3.73 | 4.51 | 0.16
129 | Гипсоперлитовый | 600 | 0.84 | 0.14 | 10 | 15 | 0.19 | 0.23 | 3.24 | 3.84 | 0.17
130 | Поризованный гипсоперлитовый | 500 | 0.84 | 0.12 | 6 | 10 | 0.15 | 0.19 | 2.44 | 2.95 | 0.43
131 | То же | 400 | 0.84 | 0.09 | 6 | 10 | 0.13 | 0.15 | 2.03 | 2.35 | 0.53
II | Конструкционно-теплоизоляционные материалы
А | Бетоны на природных пористых заполнителях (ГОСТ 25820, ГОСТ 22263)
132 | Туфобетон | 1800 | 0.84 | 0.64 | 7 | 10 | 0.87 | 0.99 | 11.38 | 12.79 | 0.09
133 | » | 1600 | 0.84 | 0.52 | 7 | 10 | 0.7 | 0.81 | 9.62 | 10.91 | 0.11
134 | » | 1400 | 0.84 | 0.41 | 7 | 10 | 0.52 | 0.58 | 7.76 | 8.63 | 0.11
135 | » | 1200 | 0.84 | 0.29 | 7 | 10 | 0.41 | 0.47 | 6.38 | 7.2 | 0.12
136 | Пемзобетон | 1600 | 0.84 | 0.52 | 4 | 6 | 0.62 | 0.68 | 8.54 | 9.3 | 0.075
137 | » | 1400 | 0.84 | 0.42 | 4 | 6 | 0.49 | 0.54 | 7.1 | 7.76 | 0.083
138 | » | 1200 | 0.84 | 0.34 | 4 | 6 | 0.4 | 0.43 | 5.94 | 6.41 | 0.098
139 | » | 1000 | 0.84 | 0.26 | 4 | 6 | 0.3 | 0.34 | 4.69 | 5.2 | 0.11
140 | » | 800 | 0.84 | 0.19 | 4 | 6 | 0.22 | 0.26 | 3.6 | 4.07 | 0.12
141 | Бетон на вулканическом шлаке | 1600 | 0.84 | 0.52 | 7 | 10 | 0.64 | 0.7 | 9.2 | 10.14 | 0.075
142 | То же | 1400 | 0.84 | 0.41 | 7 | 10 | 0.52 | 0.58 | 7.76 | 8.63 | 0.083
143 | » | 1200 | 0.84 | 0.33 | 7 | 10 | 0.41 | 0.47 | 6.38 | 7.2 | 0.09
144 | » | 1000 | 0.84 | 0.24 | 7 | 10 | 0.29 | 0.35 | 4.9 | 5.67 | 0.098
145 | » | 800 | 0.84 | 0.2 | 7 | 10 | 0.23 | 0.29 | 3.9 | 4.61 | 0.11
Б | Бетоны на искусственных пористых заполнителях (ГОСТ 25820, ГОСТ 9757)
146 | Ксрамзитобетон на керамзитовом песке и керамзитопенобетон | 1800 | 0.84 | 0.66 | 5 | 10 | 0.8 | 0.92 | 10.5 | 12.33 | 0.09
147 | То же | 1600 | 0.84 | 0.58 | 5 | 10 | 0.67 | 0.79 | 9.06 | 10.77 | 0.09
148 | » | 1400 | 0.84 | 0.47 | 5 | 10 | 0.56 | 0.65 | 7.75 | 9.14 | 0.098
149 | » | 1200 | 0.84 | 0.36 | 5 | 10 | 0.44 | 0.52 | 6.36 | 7.57 | 0.11
150 | » | 1000 | 0.84 | 0.27 | 5 | 10 | 0.33 | 0.41 | 5.03 | 6.13 | 0.14
151 | Керамзитобетон на керамзитовом песке и керамзитопенобетон | 800 | 0.84 | 0.21 | 5 | 10 | 0.24 | 0.31 | 3.83 | 4.77 | 0.19
152 | То же | 600 | 0.84 | 0.16 | 5 | 10 | 0.2 | 0.26 | 3.03 | 3.78 | 0.26
153 | » | 500 | 0.84 | 0.14 | 5 | 10 | 0.17 | 0.23 | 2.55 | 3.25 | 0.3
154 | Керамзитобетон на кварцевом песке с поризацией | 1200 | 0.84 | 0.41 | 4 | 8 | 0.52 | 0.58 | 6.77 | 7.72 | 0.075
155 | То же | 1000 | 0.84 | 0.33 | 4 | 8 | 0.41 | 0.47 | 5.49 | 6.35 | 0.075
156 | » | 800 | 0.84 | 0.23 | 4 | 8 | 0.29 | 0.35 | 4.13 | 4.9 | 0.075
157 | Керамзитобетон на перлитовом песке | 1000 | 0.84 | 0.28 | 9 | 13 | 0.35 | 0.41 | 5.57 | 6.43 | 0.15
158 | То же | 800 | 0.84 | 0.22 | 9 | 13 | 0.29 | 0.35 | 4.54 | 5.32 | 0.17
159 | Шунгизитобетон | 1400 | 0.84 | 0.49 | 4 | 7 | 0.56 | 0.64 | 7.59 | 8.6 | 0.098
160 | » | 1200 | 0.84 | 0.36 | 4 | 7 | 0.44 | 0.5 | 6.23 | 7.04 | 0.11
161 | » | 1000 | 0.84 | 0.27 | 4 | 7 | 0.33 | 0.38 | 4.92 | 5.6 | 0.14
162 | Перлитобетон | 1200 | 0.84 | 0.29 | 10 | 15 | 0.44 | 0.5 | 6.96 | 8.01 | 0.15
163 | » | 1000 | 0.84 | 0.22 | 10 | 15 | 0.33 | 0.38 | 5.5 | 6.38 | 0.19
164 | » | 800 | 0.84 | 0.16 | 10 | 15 | 0.27 | 0.33 | 4.45 | 5.32 | 0.26
165 | » | 600 | 0.84 | 0.12 | 10 | 15 | 0.19 | 0.23 | 3.24 | 3.84 | 0.3
166 | Шлакопемзобетон (термозитобетон) | 1800 | 0.84 | 0.52 | 5 | 8 | 0.63 | 0.76 | 9.32 | 10.83 | 0.075
167 | То же | 1600 | 0.84 | 0.41 | 5 | 8 | 0.52 | 0.63 | 7.98 | 9.29 | 0.09
168 | » | 1400 | 0.84 | 0.35 | 5 | 8 | 0.44 | 0.52 | 6.87 | 7.9 | 0.098
169 | » | 1200 | 0.84 | 0.29 | 5 | 8 | 0.37 | 0.44 | 5.83 | 6.73 | 0.11
170 | » | 1000 | 0.84 | 0.23 | 5 | 8 | 0.31 | 0.37 | 4.87 | 5.63 | 0.11
171 | Шлакопемзопено- и шлакопемзогазобетон | 1600 | 0.84 | 0.47 | 8 | 11 | 0.63 | 0.7 | 9.29 | 10.31 | 0.09
172 | То же | 1400 | 0.84 | 0.35 | 8 | 11 | 0.52 | 0.58 | 7.9 | 8.78 | 0.098
173 | » | 1200 | 0.84 | 0.29 | 8 | 11 | 0.41 | 0.47 | 6.49 | 7.31 | 0.11
174 | » | 1000 | 0.84 | 0.23 | 8 | 11 | 0.35 | 0.41 | 5.48 | 6.24 | 0.11
175 | » | 800 | 0.84 | 0.17 | 8 | 11 | 0.29 | 0.35 | 4.46 | 5.15 | 0.13
176 | Бетон на доменных гранулированных шлаках | 1800 | 0.84 | 0.58 | 5 | 8 | 0.7 | 0.81 | 9.82 | 11.18 | 0.083
177 | Бетон на доменных гранулированных шлаках | 1600 | 0.84 | 0.47 | 5 | 8 | 0.58 | 0.64 | 8.43 | 9.37 | 0.09
178 | То же | 1400 | 0.84 | 0.41 | 5 | 8 | 0.52 | 0.58 | 7.46 | 8.34 | 0.098
179 | » | 1200 | 0.84 | 0.35 | 5 | 8 | 0.47 | 0.52 | 6.57 | 7.31 | 0.11
180 | Аглопоритобетон и бетоны на топливных (котельных) шлаках | 1800 | 0.84 | 0.7 | 5 | 8 | 0.85 | 0.93 | 10.82 | 11.98 | 0.075
181 | То же | 1600 | 0.84 | 0.58 | 5 | 8 | 0.72 | 0.78 | 9.39 | 10.34 | 0.083
182 | » | 1400 | 0.84 | 0.47 | 5 | 8 | 0.59 | 0.65 | 7.92 | 8.83 | 0.09
183 | » | 1200 | 0.84 | 0.35 | 5 | 8 | 0.48 | 0.54 | 6.64 | 7.45 | 0.11
184 | » | 1000 | 0.84 | 0.29 | 5 | 8 | 0.38 | 0.44 | 5.39 | 6.14 | 0.14
185 | Бетон на зольном гравии | 1400 | 0.84 | 0.47 | 5 | 8 | 0.52 | 0.58 | 7.46 | 8.34 | 0.09
186 | То же | 1200 | 0.84 | 0.35 | 5 | 8 | 0.41 | 0.47 | 6.14 | 6.95 | 0.11
187 | » | 1000 | 0.84 | 0.24 | 5 | 8 | 0.3 | 0.35 | 4.79 | 5.48 | 0.12
188 | Вермикулитобетон | 800 | 0.84 | 0.21 | 8 | 13 | 0.23 | 0.26 | 3.97 | 4.58 | -
189 | » | 600 | 0.84 | 0.14 | 8 | 13 | 0.16 | 0.17 | 2.87 | 3.21 | 0.15
190 | » | 400 | 0.84 | 0.09 | 8 | 13 | 0.11 | 0.13 | 1.94 | 2.29 | 0.19
191 | » | 300 | 0.84 | 0.08 | 8 | 13 | 0.09 | 0.11 | 1.52 | 1.83 | 0.23
В | Бетоны ячеистые (ГОСТ 25485, ГОСТ 5742)
192 | Полистиролбетон | 600 | 1.06 | 0.145 | 4 | 8 | 0.175 | 0.2 | 3.07 | 3.49 | 0.068
193 | » | 500 | 1.06 | 0.125 | 4 | 8 | 0.14 | 0.16 | 2.5 | 2.85 | 0.075
194 | » | 400 | 1.06 | 0.105 | 4 | 8 | 0.12 | 0.135 | 2.07 | 2.34 | 0.085
195 | » | 300 | 1.06 | 0.085 | 4 | 8 | 0.09 | 0.11 | 1.55 | 1.83 | 0.1
196 | » | 200 | 1.06 | 0.065 | 4 | 8 | 0.07 | 0.08 | 1.12 | 1.28 | 0.12
197 | » | 150 | 1.06 | 0.055 | 4 | 8 | 0.057 | 0.06 | 0.87 | 0.96 | 0.135
198 | Газо- и пенобетон, газо- и пеносиликат | 1000 | 0.84 | 0.29 | 10 | 15 | 0.41 | 0.47 | 6.13 | 7.09 | 0.11
199 | То же | 800 | 0.84 | 0.21 | 10 | 15 | 0.33 | 0.37 | 4.92 | 5.63 | 0.14
200 | » | 600 | 0.84 | 0.14 | 8 | 12 | 0.22 | 0.26 | 3.36 | 3.91 | 0.17
201 | » | 400 | 0.84 | 0.11 | 8 | 12 | 0.14 | 0.15 | 2.19 | 2.42 | 0.23
202 | Газо- и пенобетон, газо- и пеносиликат | 300 | 0.84 | 0.08 | 8 | 12 | 0.11 | 0.13 | 1.68 | 1.95 | 0.26
203 | Газо- и пенозолобетон | 1200 | 0.84 | 0.29 | 15 | 22 | 0.52 | 0.58 | 8.17 | 9.46 | 0.075
204 | То же | 1000 | 0.84 | 0.23 | 15 | 22 | 0.44 | 0.5 | 6.86 | 8.01 | 0.098
205 | » | 800 | 0.84 | 0.17 | 15 | 22 | 0.35 | 0.41 | 5.48 | 6.49 | 0.12
Г | Кирпичная кладка из сплошного кирпича
206 | Глиняного обыкновенного (ГОСТ 530) на цементно-песчаном растворе | 1800 | 0.88 | 0.56 | 1 | 2 | 0.7 | 0.81 | 9.2 | 10.12 | 0.11
207 | Глиняного обыкновенного на цементно-шлаковом растворе | 1700 | 0.88 | 0.52 | 1.5 | 3 | 0.64 | 0.76 | 8.64 | 9.7 | 0.12
208 | Глиняного обыкновенного на цементно-перлитовом растворе | 1600 | 0.88 | 0.47 | 2 | 4 | 0.58 | 0.7 | 8.08 | 9.23 | 0.15
209 | Силикатного (ГОСТ 379) на цементно-песчаном растворе | 1800 | 0.88 | 0.7 | 2 | 4 | 0.76 | 0.87 | 9.77 | 10.9 | 0.11
210 | Трепельного (ГОСТ 530) на цементно-песчаном растворе | 1200 | 0.88 | 0.35 | 2 | 4 | 0.47 | 0.52 | 6.26 | 6.49 | 0.19
211 | То же | 1000 | 0.88 | 0.29 | 2 | 4 | 0.41 | 0.47 | 5.35 | 5.96 | 0.23
212 | Шлакового на цементно-песчаном растворе | 1500 | 0.88 | 0.52 | 1.5 | 3 | 0.64 | 0.7 | 8.12 | 8.76 | 0.11
Д | Кирпичная кладка из пустотного кирпича
213 | Керамического пустотного плотностью 1400 кг/м3 (брутто) (ГОСТ 530) на цементно-песчаном растворе | 1600 | 0.88 | 0.47 | 1 | 2 | 0.58 | 0.64 | 7.91 | 8.48 | 0.14
214 | Керамического пустотного плотностью 1300 кг/м3 (брутто) (ГОСТ 530) на цементно-песчаном растворе | 1400 | 0.88 | 0.41 | 1 | 2 | 0.52 | 0.58 | 7.01 | 7.56 | 0.16
215 | Керамического пустотного плотностью 1000 кг/м3 (брутто) (ГОСТ 530) на цементно-песчаном растворе | 1200 | 0.88 | 0.35 | 1 | 2 | 0.47 | 0.52 | 6.16 | 6.62 | 0.17
216 | Силикатного одиннадцати пустотного (ГОСТ 379) на цементно-песчаном растворе | 1500 | 0.88 | 0.64 | 2 | 4 | 0.7 | 0.81 | 8.59 | 9.63 | 0.13
217 | Силикатного четырнадцатипустотного (ГОСТ 379) на цементно-песчаном растворе | 1400 | 0.88 | 0.52 | 2 | 4 | 0.64 | 0.76 | 7.93 | 9.01 | 0.14
Е | Дерево и изделия из него
218 | Сосна и ель поперек волокон (ГОСТ 8486, ГОСТ 9463) | 500 | 2.3 | 0.09 | 15 | 20 | 0.14 | 0.18 | 3.87 | 4.54 | 0.06
219 | Сосна и ель вдоль волокон | 500 | 2.3 | 0.18 | 15 | 20 | 0.29 | 0.35 | 5.56 | 6.33 | 0.32
220 | Дуб поперек волокон (ГОСТ 9462, ГОСТ 2695) | 700 | 2.3 | 0.1 | 10 | 15 | 0.18 | 0.23 | 5 | 5.86 | 0.05
221 | Дуб вдоль волокон | 700 | 2.3 | 0.23 | 10 | 15 | 0.35 | 0.41 | 6.9 | 7.83 | 0.3
222 | Фанера клееная (ГОСТ 8673) | 600 | 2.3 | 0.12 | 10 | 13 | 0.15 | 0.18 | 4.22 | 4.73 | 0.02
223 | Картон облицовочный (ГОСТ 8740) | 1000 | 2.3 | 0.18 | 5 | 10 | 0.21 | 0.23 | 6.2 | 6.75 | 0.06
224 | Картон строительный многослойный | 650 | 2.3 | 0.13 | 6 | 12 | 0.15 | 0.18 | 4.26 | 4.89 | 0.083
III | Конструкционные материалы
А | Бетоны (ГОСТ 7473, ГОСТ 25192) и растворы (ГОСТ 28013)
225 | Железобетон (ГОСТ 26633) | 2500 | 0.84 | 1.69 | 2 | 3 | 1.92 | 2.04 | 17.98 | 18.95 | 0.03
226 | Бетон на гравии или щебне из природного камня (ГОСТ 26633) | 2400 | 0.84 | 1.51 | 2 | 3 | 1.74 | 1.86 | 16.77 | 17.88 | 0.03
227 | Раствор цементно-песчаный | 1800 | 0.84 | 0.58 | 2 | 4 | 0.76 | 0.93 | 9.6 | 11.09 | 0.09
228 | Раствор сложный (песок, известь, цемент) | 1700 | 0.84 | 0.52 | 2 | 4 | 0.7 | 0.87 | 8.95 | 10.42 | 0.098
229 | Раствор известково-песчаный | 1600 | 0.84 | 0.47 | 2 | 4 | 0.7 | 0.81 | 8.69 | 9.76 | 0.12
Б | Облицовка природным камнем (ГОСТ 9480)
230 | Гранит, гнейс и базальт | 2800 | 0.88 | 3.49 | 0 | 0 | 3.49 | 3.49 | 25.04 | 25.04 | 0.008
231 | Мрамор | 2800 | 0.88 | 2.91 | 0 | 0 | 2.91 | 2.91 | 22.86 | 22.86 | 0.008
232 | Известняк | 2000 | 0.88 | 0.93 | 2 | 3 | 1.16 | 1.28 | 12.77 | 13.7 | 0.06
233 | » | 1800 | 0.88 | 0.7 | 2 | 3 | 0.93 | 1.05 | 10.85 | 11.77 | 0.075
234 | Известняк | 1600 | 0.88 | 0.58 | 2 | 3 | 0.73 | 0.81 | 9.06 | 9.75 | 0.09
235 | » | 1400 | 0.88 | 0.49 | 2 | 3 | 0.56 | 0.58 | 7.42 | 7.72 | 0.11
236 | Туф | 2000 | 0.88 | 0.76 | 3 | 5 | 0.93 | 1.05 | 11.68 | 12.92 | 0.075
237 | » | 1800 | 0.88 | 0.56 | 3 | 5 | 0.7 | 0.81 | 9.61 | 10.76 | 0.083
238 | » | 1600 | 0.88 | 0.41 | 3 | 5 | 0.52 | 0.64 | 7.81 | 9.02 | 0.09
239 | » | 1400 | 0.88 | 0.33 | 3 | 5 | 0.43 | 0.52 | 6.64 | 7.6 | 0.098
240 | » | 1200 | 0.88 | 0.27 | 3 | 5 | 0.35 | 0.41 | 5.55 | 6.25 | 0.11
241 | » | 1000 | 0.88 | 0.21 | 3 | 5 | 0.24 | 0.29 | 4.2 | 4.8 | 0.11
В | Материалы кровельные, гидроизоляционные, облицовочные и рулонные покрытия для полов (ГОСТ 30547)
242 | Листы асбестоцементные плоские (ГОСТ 18124) | 1800 | 0.84 | 0.35 | 2 | 3 | 0.47 | 0.52 | 7.55 | 8.12 | 0.03
243 | То же | 1600 | 0.84 | 0.23 | 2 | 3 | 0.35 | 0.41 | 6.14 | 6.8 | 0.03
244 | Битумы нефтяные строительные и кровельные (ГОСТ 6617, ГОСТ 9548) | 1400 | 1.68 | 0.27 | 0 | 0 | 0.27 | 0.27 | 6.8 | 6.8 | 0.008
245 | То же | 1200 | 1.68 | 0.22 | 0 | 0 | 0.22 | 0.22 | 5.69 | 5.69 | 0.008
246 | » | 1000 | 1.68 | 0.17 | 0 | 0 | 0.17 | 0.17 | 4.56 | 4.56 | 0.008
247 | Асфальтобетон (ГОСТ 9128) | 2100 | 1.68 | 1.05 | 0 | 0 | 1.05 | 1.05 | 16.43 | 16.43 | 0.008
248 | Рубероид (ГОСТ 10923), пергамин (ГОСТ 2697), толь | 600 | 1.68 | 0.17 | 0 | 0 | 0.17 | 0.17 | 3.53 | 3.53 | -
249 | Линолеум поливинилхлоридный на теплоизолирующей подоснове (ГОСТ 18108) | 1800 | 1.47 | 0.38 | 0 | 0 | 0.38 | 0.38 | 8.56 | 8.56 | 0.002
250 | То же | 1600 | 1.47 | 0.33 | 0 | 0 | 0.33 | 0.33 | 7.52 | 7.52 | 0.002
251 | Линолеум поливинилхлоридный на тканевой основе (ГОСТ 7251) | 1800 | 1.47 | 0.35 | 0 | 0 | 0.35 | 0.35 | 8.22 | 8.22 | 0.002
252 | То же | 1600 | 1.47 | 0.29 | 0 | 0 | 0.29 | 0.29 | 7.05 | 7.05 | 0.002
253 | » | 1400 | 1.47 | 0.23 | 0 | 0 | 0.23 | 0.23 | 5.87 | 5.87 | 0.002
Г | Металлы и стекло
254 | Сталь стержневая арматурная (ГОСТ 10884, ГОСТ 5781) | 7850 | 0.482 | 58 | 0 | 0 | 58 | 58 | 126.5 | 126.5 | 0
255 | Чугун (ГОСТ 9583) | 7200 | 0.482 | 50 | 0 | 0 | 50 | 50 | 112.5 | 112.5 | 0
256 | Алюминий (ГОСТ 22233, ГОСТ 24767) | 2600 | 0.84 | 221 | 0 | 0 | 221 | 221 | 187.6 | 187.6 | 0
257 | Медь (ГОСТ 931, ГОСТ 15527) | 8500 | 0.42 | 407 | 0 | 0 | 407 | 407 | 326 | 326 | 0
258 | Стекло оконное (ГОСТ 111) | 2500 | 0.84 | 0.76 | 0 | 0 | 0.76 | 0.76 | 10.79 | 10.79 | 0
Примечания
1 Расчетные значения коэффициента теплоусвоения (при периоде 24 ч) материала в конструкции вычислены по формуле
где l, r0, с0, w - принимают по соответствующим графам настоящей таблицы.
2 Характеристики материалов в сухом состоянии приведены при массовом отношении влаги в материале w, %, равном нулю.
3 Значения коэффициента теплопроводности материала в сухом состоянии приняты по действующим нормативным документам.
Если в нормативном документе этот показатель отсутствует, то он был определен по данным НИИСФ.
4 Значения коэффициента теплопроводности материала при условиях эксплуатации А или Б рассчитаны на основании лабораторных испытаний по методике, приведенной в приложении Е.

## Показатели по СНиП II-3-79
ТЕПЛОТЕХНИЧЕСКИЕ ПОКАЗАТЕЛИ СТРОИТЕЛЬНЫХ МАТЕРИАЛОВ И КОНСТРУКЦИЙ
Материал | Характеристики материала в сухом состоянии |  |  | Расчетное массовое отношение влаги в материале (при условиях эксплуатации по прил. 2) |  | Расчетные коэффициенты(при условиях эксплуатации по прил. 2)
| Плотность gп, кг/м3 | Удельная теплоемкость со, кДж/(кгх°С) | Коэффициент теплопроводности lо, Вт/(м °С) |  |  | Tеплопроводности l, Вт/(м ×°С) |  | Теплоусвоения (при периоде 24 ч) s, Вт/(м2×°С) |  | Паропроницаемости m,мг/(м×ч×Па)
|  |  |  | А | Б | А | Б | А | Б | А, Б
I. Бетоны и растворы
А. Бетоны на природных плотных заполнителях
1. Железобетон | 2500 | 0.84 | 1.69 | 2 | 3 | 1.92 | 2.04 | 17.98 | 18.95 | 0.03
2. Бетон на гравии или щебне из природного камня | 2400 | 0.84 | 1.51 | 2 | 3 | 1.74 | 1.86 | 16.77 | 17.88 | 0.03
Б. Бетоны на природных пористых заполнителях
3. Туфобетон | 1800 | 0.84 | 0.64 | 7 | 10 | 0.87 | 0.99 | 11.38 | 12.79 | 0.09
4. ² | 1600 | 0.84 | 0.52 | 7 | 10 | 0.7 | 0.81 | 9.62 | 10.91 | 0.11
5. ² | 1400 | 0.84 | 0.41 | 7 | 10 | 0.52 | 0.58 | 7.76 | 8.63 | 0.11
6. ² | 1200 | 0.84 | 0.29 | 7 | 10 | 0.41 | 0.47 | 6.38 | 7.2 | 0.12
7. Пемзобетон | 1600 | 0.84 | 0.52 | 4 | 6 | 0.62 | 0.68 | 8.54 | 9.3 | 0.075
8. ² | 1400 | 0.84 | 0.42 | 4 | 6 | 0.49 | 0.54 | 7.1 | 7.76 | 0.083
9. ² | 1200 | 0.84 | 0.34 | 4 | 6 | 0.4 | 0.43 | 5.94 | 6.41 | 0.098
10. ² | 1000 | 0.84 | 0.26 | 4 | 6 | 0.3 | 0.34 | 4.69 | 5.2 | 0.11
11. ² | 800 | 0.84 | 0.19 | 4 | 6 | 0.22 | 0.26 | 3.6 | 4.07 | 0.12
12. Бетон на вулканическом шлаке | 1600 | 0.84 | 0.52 | 7 | 10 | 0.64 | 0.7 | 9.2 | 10.14 | 0.075
13. То же | 1400 | 0.84 | 0.41 | 7 | 10 | 0.52 | 0.58 | 7.76 | 8.63 | 0.083
14. ² | 1200 | 0.84 | 0.33 | 7 | 10 | 0.41 | 0.47 | 6.38 | 7.2 | 0.09
15. ² | 1000 | 0.84 | 0.24 | 7 | 10 | 0.29 | 0.35 | 4.9 | 5.67 | 0.098
16. ² | 800 | 0.84 | 0.2 | 7 | 10 | 0.23 | 0.29 | 3.9 | 4.61 | 0.11
В. Бетоны на искусственных пористых заполнителях
17. Керамзитобетон на керамзитовом песке и керамзитопенобетон | 1800 | 0.84 | 0.66 | 5 | 10 | 0.8 | 0.92 | 10.5 | 12.33 | 0.09
18. То же | 1600 | 0.84 | 0.58 | 5 | 10 | 0.67 | 0.79 | 9.06 | 10.77 | 0.09
19. ² | 1400 | 0.84 | 0.47 | 5 | 10 | 0.56 | 0.65 | 7.75 | 9.14 | 0.098
20. ² | 1200 | 0.84 | 0.36 | 5 | 10 | 0.44 | 0.52 | 6.36 | 7.57 | 0.11
21. ² | 1000 | 0.84 | 0.27 | 5 | 10 | 0.33 | 0.41 | 5.03 | 6.13 | 0.14
22. ² | 800 | 0.84 | 0.21 | 5 | 10 | 0.24 | 0.31 | 3.83 | 4.77 | 0.19
23. ² | 600 | 0.84 | 0.16 | 5 | 10 | 0.2 | 0.26 | 3.03 | 3.78 | 0.26
24. ² | 500 | 0.84 | 0.14 | 5 | 10 | 0.17 | 0.23 | 2.55 | 3.25 | 0.3
25. Керамзитобетон на кварцевом песке с поризацией | 1200 | 0.84 | 0.41 | 4 | 8 | 0.52 | 0.58 | 6.77 | 7.72 | 0.075
26. То же | 1000 | 0.84 | 0.33 | 4 | 8 | 0.41 | 0.47 | 5.49 | 6.35 | 0.075
27. ² | 800 | 0.84 | 0.23 | 4 | 8 | 0.29 | 0.35 | 4.13 | 4.9 | 0.075
28. Керамзитобетон на перлитовом песке | 1000 | 0.84 | 0.28 | 9 | 13 | 0.35 | 0.41 | 5.57 | 6.43 | 0.15
29. То же | 800 | 0.84 | 0.22 | 9 | 13 | 0.29 | 0.35 | 4.54 | 5.32 | 0.17
30. Шунгизитобетон | 1400 | 0.84 | 0.49 | 4 | 7 | 0.56 | 0.64 | 7.59 | 8.6 | 0.098
31. ² | 1200 | 0.84 | 0.36 | 4 | 7 | 0.44 | 0.5 | 6.23 | 7.04 | 0.11
32. ² | 1000 | 0.84 | 0.27 | 4 | 7 | 0.33 | 0.38 | 4.92 | 5.6 | 0.14
33. Перлитобетон | 1200 | 0.84 | 0.29 | 10 | 15 | 0.44 | 0.5 | 6.96 | 8.01 | 0.15
34. ² | 1000 | 0.84 | 0.22 | 10 | 15 | 0.33 | 0.38 | 5.5 | 6.38 | 0.19
35. ² | 800 | 0.84 | 0.16 | 10 | 15 | 0.27 | 0.33 | 4.45 | 5.32 | 0.26
36. ² | 600 | 0.84 | 0.12 | 10 | 15 | 0.19 | 0.23 | 3.24 | 3.84 | 0.3
37. Шлакопемзобетон (термозитобетон) | 1800 | 0.84 | 0.52 | 5 | 8 | 0.63 | 0.76 | 9.32 | 10.83 | 0.075
38. То же | 1600 | 0.84 | 0.41 | 5 | 8 | 0.52 | 0.63 | 7.98 | 9.29 | 0.09
39. ² | 1400 | 0.84 | 0.35 | 5 | 8 | 0.44 | 0.52 | 6.87 | 7.9 | 0.098
40. ² | 1200 | 0.84 | 0.29 | 5 | 8 | 0.37 | 0.44 | 5.83 | 6.73 | 0.11
41. ² | 1000 | 0.84 | 0.23 | 5 | 8 | 0.31 | 0.37 | 4.87 | 5.63 | 0.11
42. Шлакопемзопено и шлакопемзогазобетон | 1600 | 0.84 | 0.47 | 8 | 11 | 0.63 | 0.7 | 9.29 | 10.31 | 0.09
43. То же | 1400 | 0.84 | 0.35 | 8 | 11 | 0.52 | 0.58 | 7.9 | 8.78 | 0.098
44. ² | 1200 | 0.84 | 0.29 | 8 | 11 | 0.41 | 0.47 | 6.49 | 7.31 | 0.11
45. ² | 1000 | 0.84 | 0.23 | 8 | 11 | 0.35 | 0.41 | 5.48 | 6.24 | 0.11
46. ² | 800 | 0.84 | 0.17 | 8 | 11 | 0.29 | 0.35 | 4.46 | 5.15 | 0.13
47. Бетон на доменных гранулированных шлаках | 1800 | 0.84 | 0.58 | 5 | 8 | 0.7 | 0.81 | 9.82 | 11.18 | 0.083
48. То же | 1600 | 0.84 | 0.47 | 5 | 8 | 0.58 | 0.64 | 8.43 | 9.37 | 0.09
49. ² | 1400 | 0.84 | 0.41 | 5 | 8 | 0.52 | 0.58 | 7.46 | 8.34 | 0.098
50. ² | 1200 | 0.84 | 0.35 | 5 | 8 | 0.47 | 0.52 | 6.57 | 7.31 | 0.11
51. Аглопоритобетоны на топливных (котельных) шлаках | 1800 | 0.84 | 0.7 | 5 | 8 | 0.85 | 0.93 | 10.82 | 11.9 | 0.075
52. То же | 1600 | 0.84 | 0.58 | 5 | 8 | 0.72 | 0.78 | 9.39 | 10.34 | 0.083
53. ² | 1400 | 0.84 | 0.47 | 5 | 8 | 0.59 | 0.65 | 7.92 | 8.83 | 0.09
54. ² | 1200 | 0.84 | 0.35 | 5 | 8 | 0.48 | 0.54 | 6.64 | 7.45 | 0.11
55. ² | 1000 | 0.84 | 0.29 | 5 | 8 | 0.38 | 0.44 | 5.39 | 6.14 | 0.14
56. Бетон на зольном гравии | 1400 | 0.84 | 0.47 | 5 | 8 | 0.52 | 0.58 | 7.46 | 8.34 | 0.09
57. То же | 1200 | 0.84 | 0.35 | 5 | 8 | 0.41 | 0.47 | 6.14 | 6.95 | 0.11
58. ² | 1000 | 0.84 | 0.24 | 5 | 8 | 0.3 | 0.35 | 4.79 | 5.48 | 0.12
59. Вермикулетобетон | 800 | 0.84 | 0.21 | 8 | 13 | 0.23 | 0.26 | 3.97 | 4.58 | -
60. ² | 600 | 0.84 | 0.14 | 8 | 13 | 0.16 | 0.17 | 2.87 | 3.21 | 0.15
61. ² | 400 | 0.84 | 0.09 | 8 | 13 | 0.11 | 0.13 | 1.94 | 2.29 | 0.19
62. ² | 300 | 0.84 | 0.08 | 8 | 13 | 0.09 | 0.11 | 1.52 | 1.83 | 0.23
Г. Бетоны ячеистые
63. Газо- и пенобетон газо- и пеносиликат | 1000 | 0.84 | 0.29 | 10 | 15 | 0.41 | 0.47 | 6.13 | 7.09 | 0.11
64. То же | 800 | 0.84 | 0.21 | 10 | 15 | 0.33 | 0.37 | 4.92 | 5.63 | 0.14
65. ² | 600 | 0.84 | 0.14 | 8 | 12 | 0.22 | 0.26 | 3.36 | 3.91 | 0.17
66. ² | 400 | 0.84 | 0.11 | 8 | 12 | 0.14 | 0.15 | 2.19 | 2.42 | 0.23
67. ² | 300 | 0.84 | 0.08 | 8 | 12 | 0.11 | 0.13 | 1.68 | 1.95 | 0.26
68. Газо- и пенозолобетон | 1200 | 0.84 | 0.29 | 15 | 22 | 0.52 | 0.58 | 8.17 | 9.46 | 0.075
69. То же | 1000 | 0.84 | 0.23 | 15 | 22 | 0.44 | 0.5 | 6.86 | 8.01 | 0.098
70. ² | 800 | 0.84 | 0.17 | 15 | 22 | 0.35 | 0.41 | 5.48 | 6.49 | 0.12
Д. Цементные, известковые и гипсовые раство-ры
71. Цементнопесчаный | 1800 | 0.84 | 0.58 | 2 | 4 | 0.76 | 0.93 | 9.6 | 11.09 | 0.09
72. Сложный (песок, известь, цемент) | 1700 | 0.84 | 0.52 | 2 | 4 | 0.7 | 0.87 | 8.95 | 10.42 | 0.098
73. Известковопесчаный | 1600 | 0.84 | 0.47 | 2 | 4 | 0.7 | 0.81 | 8.69 | 9.76 | 0.12
74. Цементношлаковый | 1400 | 0.84 | 0.41 | 2 | 4 | 0.52 | 0.64 | 7 | 8.11 | 0.11
75. ² | 1200 | 0.84 | 0.35 | 2 | 4 | 0.47 | 0.58 | 6.16 | 7.15 | 0.14
76. Цементноперлитовый | 1000 | 0.84 | 0.21 | 7 | 12 | 0.26 | 0.3 | 4.64 | 5.42 | 0.15
77. ² | 800 | 0.84 | 0.16 | 7 | 12 | 0.21 | 0.26 | 3.73 | 4.51 | 0.16
78. Гипсоперлитовый | 600 | 0.84 | 0.14 | 10 | 15 | 0.19 | 0.23 | 3.24 | 3.84 | 0.17
79. Поризованный гипсоперлитовый | 500 | 0.84 | 0.12 | 6 | 10 | 0.15 | 0.19 | 2.44 | 2.95 | 0.43
80. То же | 400 | 0.84 | 0.09 | 6 | 10 | 0.13 | 0.15 | 2.03 | 2.35 | 0.53
81. Плиты из гипса | 1200 | 0.84 | 0.35 | 4 | 6 | 0.41 | 0.47 | 6.01 | 6.7 | 0.098
82. То же | 1000 | 0.84 | 0.23 | 4 | 6 | 0.29 | 0.35 | 4.62 | 5.28 | 0.11
83. Листы гипсовые обшивочные (сухая штукатурка) | 800 | 0.84 | 0.15 | 4 | 6 | 0.19 | 0.21 | 3.34 | 3.66 | 0.075
II. Кирпичная кладка и обли-цовка природным камнем
А. Кирпичная кладка из сплошного кирпича
84. Глиняного обыкновенного (ГОСТ530-80) на цементнопесчаном растворе | 1800 | 0.88 | 0.56 | 1 | 2 | 0.7 | 0.81 | 9.2 | 10.12 | 0.11
85. Глиняногоного обыкновенного на цементно шлако вом растворе | 1700 | 0.88 | 0.52 | 1.5 | 3 | 0.64 | 0.76 | 8.64 | 9.7 | 0.12
86. Глиняного обыкновенного на цементноперлитовом растворе | 1600 | 0.88 | 0.47 | 2 | 4 | 0.58 | 0.7 | 8.08 | 9.23 | 0.15
87. Силикатного (ГОСТ 379-79) на цементнопесчаном растворе | 1800 | 0.88 | 0.7 | 2 | 4 | 0.76 | 0.87 | 9.77 | 10.9 | 0.11
88. Трепельного (ГОСТ 648-73) на цементнопесчаном растворе | 1200 | 0.88 | 0.35 | 2 | 4 | 0.47 | 0.52 | 6.26 | 6.49 | 0.19
89. То же | 1000 | 0.88 | 0.29 | 2 | 4 | 0.41 | 0.47 | 5.35 | 5.96 | 0.23
90. Шлакового на цементнопесчаном растворе | 1500 | 0.88 | 0.52 | 1.5 | 3 | 0.64 | 0.7 | 8.12 | 8.76 | 0.11
Б. Кирпичная кладка из кирпича керами ческого и сили катного пустотного
91. Керамического плотностью 1400 кг/м3 (брутто) на цементнопесчаном растворе | 1600 | 0.88 | 0.47 | 1 | 2 | 0.58 | 0.64 | 7.91 | 8.48 | 0.14
92. Керамического пустотного плотностью 1300 кг/м3 (брутто) на цементнопесчаном растворе | 1400 | 0.88 | 0.41 | 1 | 2 | 0.52 | 0.58 | 7.01 | 7.56 | 0.16
93. Керамического пустотного плотностью 1000 кг/м3 (брутто) на цементнопесчаном растворе | 1200 | 0.88 | 0.35 | 1 | 2 | 0.47 | 0.52 | 6.16 | 6.62 | 0.17
94. Силикатного одиннадцатипустотного на цементнопесчаном растворе | 1500 | 0.88 | 0.64 | 2 | 4 | 0.7 | 0.81 | 8.59 | 9.63 | 0.13
95. Силикатного четырнадцатипустотного на цементнопесчаном растворе | 1400 | 0.88 | 0.52 | 2 | 4 | 0.64 | 0.76 | 7.93 | 9.01 | 0.14
В. Облицовка природным камнем
96. Гранит, гнейс и базальт | 2800 | 0.88 | 3.49 | 0 | 0 | 3.49 | 3.49 | 25.04 | 25.04 | 0.008
97. Мрамор | 2800 | 0.88 | 2.91 | 0 | 0 | 2.91 | 2.91 | 22.86 | 22.86 | 0.008
98. Известняк | 2000 | 0.88 | 0.93 | 2 | 3 | 1.16 | 1.28 | 12.77 | 13.7 | 0.06
99. ² | 1800 | 0.88 | 0.7 | 2 | 3 | 0.93 | 1.05 | 10.85 | 11.77 | 0.075
100. ² | 1600 | 0.88 | 0.58 | 2 | 3 | 0.73 | 0.81 | 9.06 | 9.75 | 0.09
101. ² | 1400 | 0.88 | 0.49 | 2 | 3 | 0.56 | 0.58 | 7.42 | 7.72 | 0.11
102. Туф | 2000 | 0.88 | 0.76 | 3 | 5 | 0.93 | 1.05 | 11.68 | 12.92 | 0.075
103. ² | 1800 | 0.88 | 0.56 | 3 | 5 | 0.7 | 0.81 | 9.61 | 10.76 | 0.083
104. ² | 1600 | 0.88 | 0.41 | 3 | 5 | 0.52 | 0.64 | 7.81 | 9.02 | 0.09
105. ² | 1400 | 0.88 | 0.33 | 3 | 5 | 0.43 | 0.52 | 6.64 | 7.6 | 0.098
106. ² | 1200 | 0.88 | 0.27 | 3 | 5 | 0.35 | 0.41 | 5.55 | 6.25 | 0.11
107. ² | 1000 | 0.88 | 0.21 | 3 | 5 | 0.24 | 0.29 | 4.2 | 4.8 | 0.11
III. Дерево, изделия из него и других природных органических материалов
108. Сосна и ель поперек волокон (ГОСТ 8486-66**, ГОСТ 9463-72*) | 500 | 2.3 | 0.09 | 15 | 20 | 0.14 | 0.18 | 3.87 | 4.54 | 0.06
109. Сосна и ель вдоль волокон | 500 | 2.3 | 0.18 | 15 | 20 | 0.29 | 0.35 | 5.56 | 6.33 | 0.32
110. Дуб поперек волокон (ГОСТ 9462-71*, ГОСТ 2695-83) | 700 | 2.3 | 0.1 | 10 | 15 | 0.18 | 0.23 | 5 | 5.86 | 0.05
111. Дуб вдоль волокон | 700 | 2.3 | 0.23 | 10 | 15 | 0.35 | 0.41 | 6.9 | 7.83 | 0.3
112. Фанера клееная (ГОСТ 3916-69) | 600 | 2.3 | 0.12 | 10 | 13 | 0.15 | 0.18 | 4.22 | 4.73 | 0.02
113.Картон облицовочный | 1000 | 2.3 | 0.18 | 5 | 10 | 0.21 | 0.23 | 6.2 | 6.75 | 0.06
114.Картон строительный многослойный (ГОСТ 4408-75*) | 650 | 2.3 | 0.13 | 6 | 12 | 0.15 | 0.18 | 4.26 | 4.89 | 0.083
115.Плиты древесноволокнистые и древесностружечные (ГОСТ 4598-74*, ГОСТ 10632-77*) | 1000 | 2.3 | 0.15 | 10 | 12 | 0.23 | 0.29 | 6.75 | 7.7 | 0.12
116. То же | 800 | 2.3 | 0.13 | 10 | 12 | 0.19 | 0.23 | 5.49 | 6.13 | 0.12
117. ² | 600 | 2.3 | 0.11 | 10 | 12 | 0.13 | 0.16 | 3.93 | 4.43 | 0.13
118. ² | 400 | 2.3 | 0.08 | 10 | 12 | 0.11 | 0.13 | 2.95 | 3.26 | 0.19
119. ² | 200 | 2.3 | 0.06 | 10 | 12 | 0.07 | 0.08 | 1.67 | 1.81 | 0.24
120.Пли-ты фибролитовые (ГОСТ 8928-81) и арболит (ГОСТ 19222-84) на портланд цементе | 800 | 2.3 | 0.16 | 10 | 15 | 0.24 | 0.3 | 6.17 | 7.16 | 0.11
121. То же | 600 | 2.3 | 0.12 | 10 | 15 | 0.18 | 0.23 | 4.63 | 5.43 | 0.11
122. ² | 400 | 2.3 | 0.08 | 10 | 15 | 0.13 | 0.16 | 3.21 | 3.7 | 0.26
123. ² | 300 | 2.3 | 0.07 | 10 | 15 | 0.11 | 0.14 | 2.56 | 2.99 | 0.3
124.Плиты камышитовые | 300 | 2.3 | 0.07 | 10 | 15 | 0.09 | 0.14 | 2.31 | 2.99 | 0.45
125. То же | 200 | 2.3 | 0.06 | 10 | 15 | 0.07 | 0.09 | 1.67 | 1.96 | 0.49
126.Плиты торфяные теплоизоляционные (ГОСТ 4861-74) | 300 | 2.3 | 0.064 | 10 | 15 | 0.07 | 0.08 | 2.12 | 2.34 | 0.19
127. То же | 200 | 2.3 | 0.052 | 15 | 20 | 0.06 | 0.064 | 1.6 | 1.71 | 0.49
128. Пакля | 150 | 2.3 | 0.05 | 7 | 12 | 0.06 | 0.07 | 1.3 | 1.47 | 0.49
IV. Теплоизоля ционные матери алы
А. Минераловатные и стекловолокнистые
129. Маты минераловатные прошивные (ГОСТ 21880-76) и на синтетическом связующем (ГОСТ 9573-82) | 125 | 0.84 | 0.056 | 2 | 5 | 0.064 | 0.07 | 0.73 | 0.82 | 0.3
130. То же | 75 | 0.84 | 0.052 | 2 | 5 | 0.06 | 0.064 | 0.55 | 0.61 | 0.49
131. ² | 50 | 0.84 | 0.048 | 2 | 5 | 0.052 | 0.06 | 0.42 | 0.48 | 0.53
132. Плиты мягкие, полужесткие и жесткие минераловатные на синтетическом и битумном связующих (ГОСТ 9573-82, ГОСТ 10140-80, ГОСТ 12394-66) | 350 | 0.84 | 0.091 | 2 | 5 | 0.09 | 0.11 | 1.46 | 1.72 | 0.38
133. То же | 300 | 0.84 | 0.084 | 2 | 5 | 0.087 | 0.09 | 1.32 | 1.44 | 0.41
134. ² | 200 | 0.84 | 0.07 | 2 | 5 | 0.076 | 0.08 | 1.01 | 1.11 | 0.49
135. ² | 100 | 0.84 | 0.056 | 2 | 5 | 0.06 | 0.07 | 0.64 | 0.73 | 0.56
136. ² | 50 | 0.84 | 0.048 | 2 | 5 | 0.052 | 0.06 | 0.42 | 0.48 | 0.6
137. Плиты минераловатные повышенной жесткости на органофосфатном связующем (ТУ 21-РСФСР-3-72-76) | 200 | 0.84 | 0.064 | 1 | 2 | 0.07 | 0.076 | 0.94 | 1.01 | 0.45
138. Плиты полужесткие минераловатные на крахмальном связующем (ТУ 400-1-61-74 Мосгорисполкома) | 200 | 0.84 | 0.07 | 2 | 5 | 0.076 | 0.08 | 1.01 | 1.11 | 0.38
139. То же | 125 | 0.84 | 0.056 | 2 | 5 | 0.06 | 0.064 | 0.7 | 0.78 | 0.38
140. Плиты из стеклянного штапельного волокна на синтети ческом связующем (ГОСТ 10499-78) | 50 | 0.84 | 0.056 | 2 | 5 | 0.06 | 0.064 | 0.44 | 0.5 | 0.6
141. Маты и полосы из стеклянного волокна прошивные (ТУ 21-23-72-75) | 150 | 0.84 | 0.061 | 2 | 5 | 0.064 | 0.07 | 0.8 | 0.9 | 0.53
Б. Полимерные
142. Пенополистирол (ТУ 6-05-11-78-78) | 150 | 1.34 | 0.05 | 1 | 5 | 0.052 | 0.06 | 0.89 | 0.99 | 0.05
143. То же | 100 | 1.34 | 0.041 | 2 | 10 | 0.041 | 0.052 | 0.65 | 0.82 | 0.05
144. Пенополистирол (ГОСТ 15588-70*) | 40 | 1.34 | 0.038 | 2 | 10 | 0.041 | 0.05 | 0.41 | 0.49 | 0.05
145. Пенопласт ПХВ-1 (ТУ 6-05-1179-75) и ПВ-1 (ТУ В-56-78) | 125 | 1.26 | 0.052 | 2 | 10 | 0.06 | 0.064 | 0.86 | 0.99 | 0.23
146. То же | 100 и меннее | 1.26 | 0.041 | 2 | 10 | 0.05 | 0.052 | 0.68 | 0.8 | 0.23
147. Пенополиуретан (ТУ В-56-70, ТУ 67-98-75, ТУ 67-87-75) | 80 | 1.47 | 0.041 | 2 | 5 | 0.05 | 0.05 | 0.67 | 0.7 | 0.05
148. То же | 60 | 1.47 | 0.035 | 2 | 5 | 0.041 | 0.041 | 0.53 | 0.55 | 0.05
149. ² | 40 | 1.47 | 0.029 | 2 | 5 | 0.04 | 0.04 | 0.4 | 0.42 | 0.05
150. Плиты из резольноформальдегидного пенопласта (ГОСТ 20916-75) | 100 | 1.68 | 0.047 | 5 | 20 | 0.052 | 0.076 | 0.85 | 1.18 | 0.15
151. То же | 75 | 1.68 | 0.043 | 5 | 20 | 0.05 | 0.07 | 0.72 | 0.98 | 0.23
152. ² | 50 | 1.68 | 0.041 | 5 | 20 | 0.05 | 0.064 | 0.59 | 0.77 | 0.23
153. ² | 40 | 1.68 | 0.038 | 5 | 20 | 0.041 | 0.06 | 0.48 | 0.66 | 0.23
154. Перлитопласт-бетон (ТУ 480-1-145-74) | 200 | 1.05 | 0.041 | 2 | 3 | 0.052 | 0.06 | 0.93 | 1.01 | 0.008
155. То же | 100 | 1.05 | 0.035 | 2 | 3 | 0.041 | 0.05 | 0.58 | 0.66 | 0.008
156.Перлитофосфогелевые изделия (ГОСТ 21500-76) | 300 | 1.05 | 0.076 | 3 | 12 | 0.08 | 0.12 | 1.43 | 2.02 | 0.2
157. То же | 200 | 1.05 | 0.064 | 3 | 12 | 0.07 | 0.09 | 1.1 | 1.43 | 0.23
В. Засыпки
158. Гравий керамзитовый (ГОСТ 9759-83) | 800 | 0.84 | 0.18 | 2 | 3 | 0.21 | 0.23 | 3.36 | 3.6 | 0.21
159. То же | 600 | 0.84 | 0.14 | 2 | 3 | 0.17 | 0.2 | 2.62 | 2.91 | 0.23
160. ² | 400 | 0.84 | 0.12 | 2 | 3 | 0.13 | 0.14 | 1.87 | 1.99 | 0.24
161. ² | 300 | 0.84 | 0.108 | 2 | 3 | 0.12 | 0.13 | 1.56 | 1.66 | 0.25
162. ² | 200 | 0.84 | 0.099 | 2 | 3 | 0.11 | 0.12 | 1.22 | 1.3 | 0.26
163. Гравий шунгизитовый (ГОСТ 19345-83) | 800 | 0.84 | 0.16 | 2 | 4 | 0.2 | 0.23 | 3.28 | 3.68 | 0.21
164. То же | 600 | 0.84 | 0.13 | 2 | 4 | 0.16 | 0.2 | 2.54 | 2.97 | 0.22
165. ² | 400 | 0.84 | 0.11 | 2 | 4 | 0.13 | 0.14 | 1.87 | 2.03 | 0.23
166. Щебень из доменного шлака (ГОСТ 5578-76), шлаковой пемзы (ГОСТ 9760-75) и аглопорита (ГОСТ 11991-83) | 800 | 0.84 | 0.18 | 2 | 3 | 0.21 | 0.26 | 3.36 | 3.83 | 0.21
167. То же | 600 | 0.84 | 0.15 | 2 | 3 | 0.18 | 0.21 | 2.7 | 2.98 | 0.23
168. ² | 400 | 0.84 | 1.122 | 2 | 3 | 0.14 | 0.16 | 1.94 | 2.12 | 0.24
169. Щебень и песок из перлита вспученного (ГОСТ 10832-83) | 600 | 0.84 | 0.11 | 1 | 2 | 0.111 | 0.12 | 2.07 | 2.2 | 0.26
170. То же | 400 | 0.84 | 0.076 | 1 | 2 | 0.087 | 0.09 | 1.5 | 1.56 | 0.3
171. ² | 200 | 0.84 | 0.064 | 1 | 2 | 0.076 | 0.08 | 0.99 | 1.04 | 0.34
172. Вермикулит вспученный (ГОСТ 12865-67) | 200 | 0.84 | 0.076 | 1 | 3 | 0.09 | 0.11 | 1.08 | 1.24 | 0.23
173. То же | 100 | 0.84 | 0.064 | 1 | 3 | 0.076 | 0.08 | 0.7 | 0.75 | 0.3
174. Песок для строительных работ (ГОСТ 8736-77*) | 1600 | 0.84 | 0.35 | 1 | 2 | 0.47 | 0.58 | 6.95 | 7.91 | 0.17
Г. Пено-стекло или газо-стекло
175. Пеностекло или газо-стекло (ТУ 21-БССР-86-73) | 400 | 0.84 | 0.11 | 1 | 2 | 0.12 | 0.14 | 1.76 | 1.94 | 0.02
176. То же | 300 | 0.84 | 0.09 | 1 | 2 | 0.11 | 0.12 | 1.46 | 1.56 | 0.02
177. ² | 200 | 0.84 | 0.07 | 1 | 2 | 0.08 | 0.09 | 1.01 | 1.1 | 0.03
V. Материалы кровельные, гидро-изоляционные, облицовочные и рулонные покрытия для полов
А. Асбесто-цементные
178. Листы асбестоцементные плоские (ГОСТ 18124-75*) | 1800 | 0.84 | 0.35 | 2 | 3 | 0.47 | 0.52 | 7.55 | 8.12 | 0.03
179. То же | 1600 | 0.84 | 0.23 | 2 | 3 | 0.35 | 0.41 | 6.14 | 6.8 | 0.03
Б. Битумные
180. Битумы нефтяные строительные и кровельные (ГОСТ 6617-76*, ГОСТ 9548-74*) | 1400 | 1.68 | 0.27 | 0 | 0 | 0.27 | 0.27 | 6.8 | 6.8 | 0.008
181. То же | 1200 | 1.68 | 0.22 | 0 | 0 | 0.22 | 0.22 | 5.69 | 5.69 | 0.008
182. ² | 1000 | 1.68 | 0.17 | 0 | 0 | 0.17 | 0.17 | 4.56 | 4.56 | 0.008
183. Асфальтобетон (ГОСТ 9128-84) | 2100 | 1.68 | 1.05 | 0 | 0 | 1.05 | 1.05 | 16.43 | 16.43 | 0.008
184. Изделия из вспученого перлита на битумном связующем (ГОСТ 16136-80) | 400 | 1.68 | 0.111 | 1 | 2 | 0.12 | 0.13 | 2.45 | 2.59 | 0.04
185. То же | 300 | 1.68 | 0.067 | 1 | 2 | 0.09 | 0.099 | 1.84 | 1.95 | 0.04
186. Рубероид (ГОСТ 10923-82), пергамин (ГОС Т 2697-83*) | 600 | 1.68 | 0.17 | 0 | 0 | 0.17 | 0.17 | 3.53 | 3.53 | См. прил. 11*
В. Линолеумы
187. Линолеум поливинилхлоридный многослойный (ГОСТ 14632-79) | 1800 | 1.47 | 0.38 | 0 | 0 | 0.38 | 0.38 | 8.56 | 8.56 | 0.002
188. То же | 1600 | 1.47 | 0.33 | 0 | 0 | 0.33 | 0.33 | 7.52 | 7.52 | 0.002
189. Линолеум поливинилхлоридный на тканевой основе (ГОСТ 7251-77) | 1800 | 1.47 | 0.35 | 0 | 0 | 0.35 | 0.35 | 8.22 | 8.22 | 0.002
190. То же | 1600 | 1.47 | 0.29 | 0 | 0 | 0.29 | 0.29 | 7.05 | 7.05 | 0.002
191. ² | 1400 | 1.47 | 0.23 | 0 | 0 | 0.23 | 0.23 | 5.87 | 5.87 | 0.002
VI. Металлы и стекло
192. Сталь стержневая арматурная (ГОСТ 10884-81) | 7850 | 0.482 | 58 | 0 | 0 | 58 | 58 | 126.5 | 126.5
193. Чугун | 7200 | 0.482 | 50 | 0 | 0 | 50 | 50 | 112.5 | 112.5 | 0
194. Алюминий (ГОСТ 22233-83) | 2600 | 0.84 | 221 | 0 | 0 | 221 | 221 | 187.6 | 187.6 | 0
195. Медь (ГОСТ 859-78*) | 8500 | 0.42 | 407 | 0 | 0 | 407 | 407 | 326 | 326 | 0
196. Стекло оконное (ГОСТ 111-78) | 2500 | 0.84 | 0.76 | 0 | 0 | 0.76 | 0.76 | 10.79 | 10.79 | 0

## Bau-umwelt
http://bau-umwelt.de/hp474/Umwelt-Produktdeklarationen-EPD.htm
Produkts | Firma | Recepte | blīvums | spiedes izt. | W/(mK) | μ | RDK | Ausgleichsfeuchtegehalt bei 23°C, 80% Luftfeuchte: | Emodulis, N/mm2 | Trokšņu slāpēšana | siltumietilp J/(kg*K)
Kalcija silikāta ķieģeļi, silikātķieģeļi | Kalksandstein, Bundesverband | Sand 65 - 85 M-% | 1.2 | 10 | 0.33 | 5/10. | 1-1,4 | 3% |  | DIN 4109 massekurve
|  | Kies 0 - 45 M-% | 2.6 | 60 | 1.3 | 15/25. | 1,6-2,6 | 2%
Brechsand 0 - 10 M-%
Branntkalk 5 - 12 M-%
Gesteinsmehl 0 - 2 M-%
Keramzītbetona bloki | Bundesverband Leichtbeton e.V. |  | 0.35 | 1.6 | > 0,09 | 5/10. |  | < 4,5% | 1875 | DIN 4109 massekurve
Leichtbeton Mauersteine aus natürlichem Zuschlag und Zumischungen von |  | Die Leichtbeton Mauersteine weisen hinsichtlich der Zuschläge folgende Zusammensetzung | 2.2 | 48
industriell hergestellten Zuschlägen wie z.B. Blähton oder Blähglas |  | in Massenanteile für 1 m3 Leichtbetonstein auf:
AW Außenwand, SFK 2, RDK 0,50:
Waschbims 75 M-%
Grubenbims 15 M-%
Blähton 10 M-%
IW Innenwand, SFK 4, RDK 1,0:
Grubenbims 65 M-%
Waschsplitt 10 M-%
Schaumlava..25 M-%
TW Trennwand, SFK 6, RDK 1,6:
Bimssand 25 M-%
Waschsplitt 20 M-%
Grubenbims 25 M-%
Schaumlava 30 M-%
Die Leichtbeton Mauersteine enthalten zwischen 100 und 140 kg/m3 Mauerstein Zement als Bindemittel
Vieglbetons | Zement als Bindemittel | Grubenbims 67 M-% | 0.9 | 8 | > 0,09 | 5/10. |  | < 4,5% | 2644 | DIN 4109 massekurve
Bims-Waschsplitt 8 M-%
Zement 25 M-%
Zumischungen von industriell hergestelltem Zuschlag sind möglich
Ar perlitu pildīti bloki | Deutsche POROTON GmbH | • Perlitgefüllte Mauerziegel mit einem | 0.4 | 2 | 0.05 | 5/10. |  | <1,5% | 3000 | DIN 4109 massekurve
|  | - Ziegelanteil von 33% bis 55% in Abhängigkeit von Produkt und Format | 0.9 | 10 | 0.12 |  |  |  | 4500 | DIN 4109 massekurve
- Perlitanteil von 67% bis 45% in Abhängigkeit von Produkt und Format
• Wärmedämmfassade (WDF) in der Dicke 18 cm mit einem
- Ziegelanteil von 22%
- Perlitanteil von 78%
Hilfsstoffe / Zusatzmittel
Mauerziegel: Polystyrol, Sägespäne, Papierfangstoffe
Perlitfüllung: Bindemittel auf Wasserbasis
Ar vati pildīti bloki | Deutsche POROTON GmbH | Mineralwollgefüllte Mauerziegel mit einem | 0.6 | 4 | 0.07 | 5/10. |  | <1,5% | 3000
|  | - Ziegelanteil von 38% (FZ7 / T8 MW) bis 49% (FZ10) | 0.75 | 10 | 0.1 |  |  |  | 4500
- Mineralwollanteil von 62% (FZ7 / T8 MW) bis 51% (FZ10)
705
54% tilpuma pildījums
Minerālvate | Deutsche Rockwool | Rohstoffe sind die natürlich vorkommenden Gesteine Diabas/Basalt | 0.02 |  | 0.035 | 1
| Mineralwoll GmbH & Co. OHG | (40 – 50 Masse-%) sowie zementgebundene Formsteine (45 – 60 Masse-%). | 0.2 |  | 0.04
Hinzu kommt bis max. 3,5 % Bindemittel (harnstoffmodifiziertes Phenol-
Formaldehyd-Harz) sowie max. 0,2 % aliphatisches Mineralöl und max. 0,1 %
Haftvermittler (Siloxanol). Keine weiteren Hilfsstoffe oder Zusatzmittel.
Koks | EGGER Sägewerk Brilon GmbH | Fichte= Egle |  | 23 | 0.13 | 50 sausa, 20 slapja |  |  | 15000 | paralēli šķiedrai | 1600
|  |  |  | 2.7 |  |  |  |  | 500 | perpendikulāri šķeidrai
Gāzbetons | H+H Celcon GmbH |  Sand 60 – 70 M.-% | 0.3 | 2 | 0.09 | 5/10. |  | <4% | 1000 | Schallschutz: R’w,R = 26,1 log m’ - 8,4 [dB] nach DIN 4109
|  |  Zement 15 – 30 M.-% | 0.8 | 10 | 0.21 |  |  |  | 4500
 Branntkalk 10 – 20 M.-%
 Porenbetonmehl 5 – 7 M.-%
 Gips/Anhydrit 2 – 5 M.-%
 Aluminium 0,05 – 0,1 M.-%
Zusätzlich werden 50 – 75 M.-% Wasser (bezogen auf die Feststoffe) eingesetzt.
Keraterm- Juvo bloki | Mein Ziegelhaus GmbH & Co. KG | Ton (Eigenabbau) [t] bis zu 0,99 M.-% | 0.55 | 6 | 0.08 | 5/10. |  | <1.5% | 3000
|  | Ton (Fremdton) [t] bis zu 0,17 M.-% | 1.4 | 20 | 0.45 |  |  |  | 4500
Kalk
Steinmehl
Natursteinmehl
Zusätzlich werden 7 M.-% Wasser (bezogen auf die Feststoffe) eingesetzt.